## Лист1
А/О "Золото Селигдара"
Пробирная лаборатория
Аттестат аккредитации № RA.RU.21НМ61 выдан 22.10.2018
678900, г.Алдан, Республика Саха (Якутия); пер. Заводской, 11А., тел. (411-45) 30-683
| Протокол испытаний № 47 | [5 empty] | от 23.02.2019 на 2 листах |  |  |  | Внутренний контроль повторяемости результатов испытаний | [8 empty] | Внутренний приемочный контроль партии проб
Заказчик: участок |  | Хвойное | [5 empty] | в 2 экземплярах |  | Заказчик: участок |  | Хвойное | [6 empty] | Заказчик: участок |  | Хвойное
Объект испытаний: Золотосодержащие руды и горные породы | [9 empty] | Объект испытаний: Золотосодержащие руды и горные породы | [8 empty] | Объект испытаний: Золотосодержащие руды и горные породы
Заказ № |  | 558,557 от 21.02.2019 | [7 empty] | Заказ № |  | 558,557 от 21.02.2019 | [6 empty] | Заказ № |  | 558,557 от 21.02.2019
Метод испытаний: Атомно-абсорбционный анализ Инструкция НСАМ № 130-с | [9 empty] | Метод испытаний: Атомно-абсорбционный анализ, Инструкция НСАМ № 130-с | [8 empty] | Метод испытаний: Атомно-абсорбционный анализ (Инструкция НСАМ № 130-с)
Средство измерений: спектрометр атомно-абсорбционный iCE 3300, Свидетельство о поверке | [9 empty] | Средство измерений: спектрометр атомно-абсорбционный iCE 3300, Свидетельство о поверке № АО 7365, | [8 empty] | Средство измерения: спектрометр атомно-абсорбционный iCE 3300, Свидетельство о поверке № АО 7365,
№ АО 7365, выдано ФБУ "Якутский ЦСМ", действительно до 16 апреля 2019 года. | [9 empty] | выдано ФБУ "Якутский ЦСМ", действительно до 16 апреля 2019 года. | [8 empty] | выдано ФБУ "Якутский ЦСМ", действительно до 16 апреля 2019 года.
Срок выполнения испытаний : |  |  | с 21.02.2019 по 23.02.2019 | [6 empty] | Срок выполнения испытаний : |  | с 21.02.2019 по 23.02.2019 | [6 empty] | Срок выполнения испытаний : |  |  | с 21.02.2019 по 23.02.2019
Результаты испытаний на серебро | [18 empty] | Число проб в партии |  |  | 183 |  | Число проб в контрольной выборке |  |  | 30
№ п/п | № пробы заказчика |  | Содержание, Ag ·10-4 масс. дол. % | Погреш- ность при Р=0,95), ± Δ , г/т | № п/п | № пробы заказчика |  | Содержание, Ag ·10-4 масс. дол. % | Погреш- ность при Р=0,95), ± Δ , г/т | № п/п | № пробы заказчика | 1-е | 2-е |  |  | Норматив контроля повторяемости | Отношение | Заключение | № п/п | № пробы заказчика |  | Основные | Контрольн | Расхожден | Норматив | Отношение | Критерий знаков | максимальное значение Смах
[12 empty] | определ | определ | среднее |  |  |  | о годности |  |  |  | определ | определ | %, отн | контроля
[12 empty] | в выборке | в выборке | в выборке | ¦C1-C2¦= |  | dk / dr | результатов |  |  |  | в выборке | в выборке |  | % отн. | DK,r / Dr
1 | 2 |  | 3 | 4 | 5 | 6 |  | 7 | 8 |  |  | С1 | С2 | Сср | dK = | dr | [5 empty] | Ср | Ск | DK,r | Dr
1 | Х-39612-125 |  | 4.2 | 1.638 | 29 | Х-39614-29 |  | 3.2 | 1.248 | 1 | Х-39612-125 | 4.2 | 4.2 | 4.2 | 0 | 1.932 | 0 | удов. | 1 | Х-39612-125 |  | 4.2 | 4.2 | 0 | 46,6 | 0 | -4 | 4.2
2 | Х-39612-126 |  | 5.2 | 1.82 | 30 | Х-39614-30 |  | 3.2 | 1.248 | 2 | Х-39612-126 | 5.2 | 5.2 | 5.2 | 0 | 2.184 | 0 | удов. | 2 | Х-39614-6 |  | 4.8 | 6 | -22.22222 | 41,9 | -0.5303633 | 3 | 6
3 | Х-39612-127 |  | 4 | 1.56 | 31 | Х-39614-31 |  | 3.4 | 1.326 | 3 | Х-39612-127 | 4 | 4 | 4 | 0 | 1.84 | 0 | удов. | 3 | Х-39614-20 |  | 11.2 | 12.2 | -8.547009 | 35 | -0.2442002 |  | 12.2
4 | Х-39612-128 |  | 3.8 | 1.482 | 32 | Х-39614-32 |  | 2.4 | 0.936 | 4 | Х-39612-128 | 3.8 | 3.8 | 3.8 | 0 | 1.748 | 0 | удов. | 4 | Х-39614-30 |  | 3.2 | 2.2 | 37.03704 | 46,6 | 0.7947862 |  | 3.2
5 | Х-39612-129 |  | 2 | 0.78 | 33 | Х-39614-33 |  | 11 | 3.3 | 5 | Х-39612-129 | 2 | 2 | 2 | 0 | 0.92 | 0 | удов. | 5 | Х-39614-42 |  | 2.4 | 6 | -85.71429 | 41,9 | -2.045687 |  | 6
6 | Х-39614-0 |  | 5 | 1.75 | 34 | Х-39614-36 |  | 5.2 | 1.82 | 6 | Х-39614-0 | 5 | 5 | 5 | 0 | 2.1 | 0 | удов. | 6 | Х-39614-52 |  | 12 | 15.6 | -26.08696 | 35 | -0.7453416 |  | 15.6
7 | Х-39614-1 |  | 4.2 | 1.638 | 35 | Х-39614-37 |  | 5 | 1.75 | 7 | Х-39614-1 | 4.2 | 4.2 | 4.2 | 0 | 1.932 | 0 | удов. | 7 | Х-39614-66 |  | 3.6 | 3 | 18.18182 | 46,6 | 0.3901678 |  | 3.6
8 | Х-39614-2 |  | 2.8 | 1.092 | 36 | Х-39614-38 |  | 2.6 | 1.014 | 8 | Х-39614-2 | 2.8 | 2.8 | 2.8 | 0 | 1.288 | 0 | удов. | 8 | Х-39614-76 |  | 5.8 | 4.4 | 27.45098 | 41,9 | 0.6551547 |  | 5.8
9 | Х-39614-3 |  | 4 | 1.56 | 37 | Х-39614-39 |  | 3.8 | 1.482 | 9 | Х-39614-3 | 4 | 4 | 4 | 0 | 1.84 | 0 | удов. | 9 | Х-39614-105 |  | 2.6 | 3.6 | 0 | 46,6 | 0 |  | 3.6
10 | Х-39614-6 |  | 4.8 | 1.872 | 38 | Х-39614-40 |  | 8.2 | 2.87 | 10 | Х-39614-6 | 4.8 | 4.8 | 4.8 | 0 | 2.208 | 0 | удов. | 10 | Х-39614-122 |  | 1.6 | 1.6 | 0 | 58,3 | 0 |  | 1.6
11 | Х-39614-7 |  | 6.2 | 2.17 | 39 | Х-39614-41 |  | 6.6 | 2.31 | 11 | Х-39614-7 | 6.2 | 6.2 | 6.2 | 0 | 2.604 | 0 | удов. | 11 | [8 empty] | 0
12 | Х-39614-8 |  | 10 | 3 | 40 | Х-39614-42 |  | 2.4 | 0.936 | 12 | Х-39614-8 | 10 | 10 | 10 | 0 | 3.6 | 0 | удов. | 12 | [8 empty] | 0
13 | Х-39614-11 |  | 2.8 | 1.092 | 41 | Х-39614-43 |  | 5.6 | 1.96 | 13 | Х-39614-11 | 2.8 | 2.8 | 2.8 | 0 | 1.288 | 0 | удов. | 13 | [8 empty] | 0
14 | Х-39614-12 |  | 6.4 | 2.24 | 42 | Х-39614-44 |  | 5.6 | 1.96 | 14 | Х-39614-12 | 6.4 | 6.4 | 6.4 | 0 | 2.688 | 0 | удов. | 14 | [8 empty] | 0
15 | Х-39614-13 |  | 7.6 | 2.66 | 43 | Х-39614-45 |  | 6.8 | 2.38 | 15 | Х-39614-13 | 7.6 | 7.6 | 7.6 | 0 | 3.192 | 0 | удов. | 15 | [8 empty] | 0
16 | Х-39614-15 |  | 7.2 | 2.52 | 44 | Х-39614-46 |  | 8.2 | 2.87 | 16 | Х-39614-15 | 7.2 | 7.2 | 7.2 | 0 | 3.024 | 0 | удов. | 16 | [8 empty] | 0
17 | Х-39614-16 |  | 5.6 | 1.96 | 45 | Х-39614-47 |  | 6.2 | 2.17 | 17 | Х-39614-16 | 5.6 | 5.6 | 5.6 | 0 | 2.352 | 0 | удов. | 17 | [8 empty] | 0
18 | Х-39614-17 |  | 5 | 1.75 | 46 | Х-39614-48 |  | 7 | 2.45 | 18 | Х-39614-17 | 5 | 5 | 5 | 0 | 2.1 | 0 | удов. | 18 | [8 empty] | 0
19 | Х-39614-19 |  | 6.8 | 2.38 | 47 | Х-39614-49 |  | 3.6 | 1.404 | 19 | Х-39614-19 | 6.8 | 6.8 | 6.8 | 0 | 2.856 | 0 | удов. | 19 | [8 empty] | 0
20 | Х-39614-20 |  | 11.2 | 3.36 | 48 | Х-39614-50 |  | 8 | 2.8 | 20 | Х-39614-20 | 11.2 | 11.2 | 11.2 | 0 | 4.032 | 0 | удов. | 20 | [8 empty] | 0
21 | Х-39614-21 |  | 17 | 5.1 | 49 | Х-39614-51 |  | 5 | 1.75 | 21 | Х-39614-21 | 17 | 17 | 17 | 0 | 6.12 | 0 | удов. | 21 | [8 empty] | 0
22 | Х-39614-22 |  | 23 | 5.52 | 50 | Х-39614-52 |  | 12 | 3.6 | 22 | Х-39614-22 | 23 | 23 | 23 | 0 | 6.44 | 0 | удов. |  | По критерию знаков систематическое расхождение не значимо,т.к. Qэкс. > Qтабл. | [7 empty] | 0
23 | Х-39614-23 |  | 22.8 | 5.472 | 51 | Х-39614-53 |  | 9.8 | 3.43 | 23 | Х-39614-23 | 22.8 | 22.8 | 22.8 | 0 | 6.384 | 0 | удов. |  |  |  | Промахов - нет | [5 empty] | 0
24 | Х-39614-24 |  | 9 | 3.15 | 52 | Х-39614-54 |  | 8 | 2.8 | 24 | Х-39614-24 | 9 | 9 | 9 | 0 | 3.78 | 0 | удов. |  |  |  | Партия принята | [5 empty] | 0
25 | Х-39614-25 |  | 6.4 | 2.24 | 53 | Х-39614-55 |  | 2 | 0.78 | 25 | Х-39614-25 | 6.4 | 6.4 | 6.4 | 0 | 2.688 | 0 | удов. | 22 | [8 empty] | 0
26 | Х-39614-26 |  | 4.6 | 1.794 | 54 | Х-39614-58 |  | 2.2 | 0.858 | 26 | Х-39614-26 | 4.6 | 4.6 | 4.6 | 0 | 2.116 | 0 | удов. | 23 | [8 empty] | 0
27 | Х-39614-27 |  | 4.8 | 1.872 | 55 | Х-39614-60 |  | 3 | 1.17 | 27 | Х-39614-27 | 4.8 | 4.8 | 4.8 | 0 | 2.208 | 0 | удов. | 24 | [8 empty] | 0
28 | Х-39614-28 |  | 4.6 | 1.794 | 56 | Х-39614-61 |  | 1.8 | 0.882 | 28 | Х-39614-28 | 4.6 | 4.6 | 4.6 | 0 | 2.116 | 0 | удов. | 25 | [8 empty] | 0
| Нижний предел количественного определения 0,2 г/т |  |  |  |  | НПО-ниже предела количественного определения |  |  |  | 29 | Х-39614-29 | 3.2 | 3.2 | 3.2 | 0 | 1.472 | 0 | удов. | 26 | [8 empty] | 0
| Если результат НПО- погрешность не рассчитывается | [8 empty] | 30 | Х-39614-30 | 3.2 | 3.2 | 3.2 | 0 | 1.472 | 0 | удов. | 27 | [8 empty] | 0
| Начальник лаборатории |  |  |  |  | Лебухова И.С. |  |  |  | 31 | Х-39614-31 | 3.4 | 3.4 | 3.4 | 0 | 1.564 | 0 | удов. | 28 | [8 empty] | 0
1 | 2 |  | 3 | 4 | 5 | 6 |  | 7 | 8 | 32 | Х-39614-32 | 2.4 | 2.4 | 2.4 | 0 | 1.104 | 0 | удов. | 29 | [8 empty] | 0
57 | Х-39614-63 |  | 2.2 | 0.858 | 96 | Х-39614-104 |  | 4.4 | 1.716 | 33 | Х-39614-33 | 11 | 11 | 11 | 0 | 3.96 | 0 | удов. | 30 | [8 empty] | 0
58 | Х-39614-64 |  | 1.2 | 0.588 | 97 | Х-39614-105 |  | 2.6 | 1.014 | 34 | Х-39614-36 | 5.2 | 5.2 | 5.2 | 0 | 2.184 | 0 | удов. | 31 | [8 empty] | 0
59 | Х-39614-65 |  | 1.6 | 0.784 | 98 | Х-39614-106 |  | 3 | 1.17 | 35 | Х-39614-37 | 5 | 5 | 5 | 0 | 2.1 | 0 | удов. | 32 | [8 empty] | 0
60 | Х-39614-66 |  | 3.6 | 1.404 | 99 | Х-39614-107 |  | 2 | 0.78 | 36 | Х-39614-38 | 2.6 | 2.6 | 2.6 | 0 | 1.196 | 0 | удов. | 33 | [8 empty] | 0
61 | Х-39614-67 |  | 1.8 | 0.882 | 100 | Х-39614-108 |  | 2 | 0.78 | 37 | Х-39614-39 | 3.8 | 3.8 | 3.8 | 0 | 1.748 | 0 | удов. | 34 | [8 empty] | 0
62 | Х-39614-68 |  | 1.4 | 0.686 | 101 | Х-39614-113 |  | 2.2 | 0.858 | 38 | Х-39614-40 | 8.2 | 8.2 | 8.2 | 0 | 3.444 | 0 | удов. | 35 | [8 empty] | 0
63 | Х-39614-69 |  | 5.8 | 2.03 | 102 | Х-39614-115 |  | 2.2 | 0.858 | 39 | Х-39614-41 | 6.6 | 6.6 | 6.6 | 0 | 2.772 | 0 | удов. | 36 | [8 empty] | 0
64 | Х-39614-70 |  | 3.8 | 1.482 | 103 | Х-39614-117 |  | 2.4 | 0.936 | 40 | Х-39614-42 | 2.4 | 2.4 | 2.4 | 0 | 1.104 | 0 | удов. | 37 | [8 empty] | 0
65 | Х-39614-71 |  | 4.6 | 1.794 | 104 | Х-39614-118 |  | 5.6 | 1.96 | 41 | Х-39614-43 | 5.6 | 5.6 | 5.6 | 0 | 2.352 | 0 | удов. | 38 | [8 empty] | 0
66 | Х-39614-72 |  | 5.2 | 1.82 | 105 | Х-39614-120 |  | 1.4 | 0.686 | 42 | Х-39614-44 | 5.6 | 5.6 | 5.6 | 0 | 2.352 | 0 | удов. | 39 | [8 empty] | 0
67 | Х-39614-73 |  | 4.6 | 1.794 | 106 | Х-39614-122 |  | 1.6 | 0.784 | 43 | Х-39614-45 | 6.8 | 6.8 | 6.8 | 0 | 2.856 | 0 | удов. | 40 | [8 empty] | 0
68 | Х-39614-74 |  | 3.6 | 1.404 | 107 | Х-39614-123 |  | 2.6 | 1.014 | 44 | Х-39614-46 | 8.2 | 8.2 | 8.2 | 0 | 3.444 | 0 | удов. | 41 | [8 empty] | 0
69 | Х-39614-75 |  | 3 | 1.17 | 108 | Х-39614-124 |  | 4.6 | 1.794 | 45 | Х-39614-47 | 6.2 | 6.2 | 6.2 | 0 | 2.604 | 0 | удов. | 42 | [8 empty] | 0
70 | Х-39614-76 |  | 5.8 | 2.03 | 109 | Х-39614-125 |  | 1.6 | 0.784 | 46 | Х-39614-48 | 7 | 7 | 7 | 0 | 2.94 | 0 | удов. | 43 | [8 empty] | 0
71 | Х-39614-77 |  | 4 | 1.56 | 110 | Х-39614-126 |  | 1.2 | 0.588 | 47 | Х-39614-49 | 3.6 | 3.6 | 3.6 | 0 | 1.656 | 0 | удов. | 44 | [8 empty] | 0
72 | Х-39614-78 |  | 3.8 | 1.482 | 111 | Х-39614-127 |  | 1.6 | 0.784 | 48 | Х-39614-50 | 8 | 8 | 8 | 0 | 3.36 | 0 | удов. | 45 | [8 empty] | 0
73 | Х-39614-79 |  | 4.4 | 1.716 | 112 | Х-39614-128 |  | 1.6 | 0.784 | 49 | Х-39614-51 | 5 | 5 | 5 | 0 | 2.1 | 0 | удов. | 46 | [8 empty] | 0
74 | Х-39614-80 |  | 2.8 | 1.092 | 113 | Х-39614-129 |  | 3.6 | 1.404 | 50 | Х-39614-52 | 12 | 12 | 12 | 0 | 4.32 | 0 | удов. | 47 | [8 empty] | 0
75 | Х-39614-81 |  | 3.8 | 1.482 | 114 |  |  |  |  | 51 | Х-39614-53 | 9.8 | 9.8 | 9.8 | 0 | 4.116 | 0 | удов. | 48 | [8 empty] | 0
76 | Х-39614-82 |  | 3.2 | 1.248 | 115 |  |  |  |  | 52 | Х-39614-54 | 8 | 8 | 8 | 0 | 3.36 | 0 | удов. |  | По критерию знаков систематическое расхождение не значимо,т.к. Qэкс. > Qтабл. | [7 empty] | 0
77 | Х-39614-83 |  | 4 | 1.56 | 116 |  |  |  |  | 53 | Х-39614-55 | 2 | 2 | 2 | 0 | 0.92 | 0 | удов. |  |  |  | Промахов - нет | [5 empty] | 0
78 | Х-39614-84 |  | 2.4 | 0.936 | 117 |  |  |  |  | 54 | Х-39614-58 | 2.2 | 2.2 | 2.2 | 0 | 1.012 | 0 | удов. |  |  |  | Партия принята | [5 empty] | 0
79 | Х-39614-85 |  | 2.6 | 1.014 | 118 |  |  |  |  | 55 | Х-39614-60 | 3 | 3 | 3 | 0 | 1.38 | 0 | удов. | 49 | [8 empty] | 0
80 | Х-39614-86 |  | 2.4 | 0.936 | 119 |  |  |  |  | 56 | Х-39614-61 | 1.8 | 1.8 | 1.8 | 0 | 1.044 | 0 | удов. | 50 | [8 empty] | 0
81 | Х-39614-87 |  | 1.4 | 0.686 | 120 |  |  |  |  | 57 | Х-39614-63 | 2.2 | 2.2 | 2.2 | 0 | 1.012 | 0 | удов. | 51 | [8 empty] | 0
82 | Х-39614-90 |  | 7.6 | 2.66 | 121 |  |  |  |  | 58 | Х-39614-64 | 1.2 | 1.2 | 1.2 | 0 | 0.696 | 0 | удов. | 52 | [8 empty] | 0
83 | Х-39614-91 |  | 6.6 | 2.31 | 122 |  |  |  |  | 59 | Х-39614-65 | 1.6 | 1.6 | 1.6 | 0 | 0.928 | 0 | удов. | 53 | [8 empty] | 0
84 | Х-39614-92 |  | 4 | 1.56 | 123 |  |  |  |  | 60 | Х-39614-66 | 3.6 | 3.6 | 3.6 | 0 | 1.656 | 0 | удов. | 54 | [8 empty] | 0
85 | Х-39614-93 |  | 5 | 1.75 | 124 |  |  |  |  | 61 | Х-39614-67 | 1.8 | 1.8 | 1.8 | 0 | 1.044 | 0 | удов. | 55 | [8 empty] | 0
86 | Х-39614-94 |  | 5.4 | 1.89 | 125 |  |  |  |  | 62 | Х-39614-68 | 1.4 | 1.4 | 1.4 | 0 | 0.812 | 0 | удов. | 56 | [8 empty] | 0
87 | Х-39614-95 |  | 2.4 | 0.936 | 126 |  |  |  |  | 63 | Х-39614-69 | 5.8 | 5.8 | 5.8 | 0 | 2.436 | 0 | удов. | 57 | [8 empty] | 0
88 | Х-39614-96 |  | 1.8 | 0.882 | 127 |  |  |  |  | 64 | Х-39614-70 | 3.8 | 3.8 | 3.8 | 0 | 1.748 | 0 | удов. | 58 | [8 empty] | 0
89 | Х-39614-97 |  | 4.6 | 1.794 | 128 |  |  |  |  | 65 | Х-39614-71 | 4.6 | 4.6 | 4.6 | 0 | 2.116 | 0 | удов. | 59 | [8 empty] | 0
90 | Х-39614-98 |  | 1.8 | 0.882 | 129 |  |  |  |  | 66 | Х-39614-72 | 5.2 | 5.2 | 5.2 | 0 | 2.184 | 0 | удов. | 60 | [8 empty] | 0
91 | Х-39614-99 |  | 2.6 | 1.014 | 130 |  |  |  |  | 67 | Х-39614-73 | 4.6 | 4.6 | 4.6 | 0 | 2.116 | 0 | удов. | 61 | [8 empty] | 0
92 | Х-39614-100 |  | 3.8 | 1.482 | 131 |  |  |  |  | 68 | Х-39614-74 | 3.6 | 3.6 | 3.6 | 0 | 1.656 | 0 | удов. | 62 | [8 empty] | 0
93 | Х-39614-101 |  | 3.6 | 1.404 | 132 |  |  |  |  | 69 | Х-39614-75 | 3 | 3 | 3 | 0 | 1.38 | 0 | удов. | 63 | [8 empty] | 0
94 | Х-39614-102 |  | 6.2 | 2.17 | 133 |  |  |  |  | 70 | Х-39614-76 | 5.8 | 5.8 | 5.8 | 0 | 2.436 | 0 | удов. | 64 | [8 empty] | 0
95 | Х-39614-103 |  | 4.4 | 1.716 | 134 |  |  |  |  | 71 | Х-39614-77 | 4 | 4 | 4 | 0 | 1.84 | 0 | удов. | 65 | [8 empty] | 0
| Нижний предел количественного определения 0,2 г/т |  |  |  |  | НПО-ниже предела количественного определения |  |  |  | 72 | Х-39614-78 | 3.8 | 3.8 | 3.8 | 0 | 1.748 | 0 | удов. | 66 | [8 empty] | 0
| Если результат НПО- погрешность не рассчитывается | [8 empty] | 73 | Х-39614-79 | 4.4 | 4.4 | 4.4 | 0 | 2.024 | 0 | удов. | 67 | [8 empty] | 0
| Начальник лаборатории |  |  |  |  | Лебухова И.С. |  |  |  | 74 | Х-39614-80 | 2.8 | 2.8 | 2.8 | 0 | 1.288 | 0 | удов. | 68 | [8 empty] | 0
[10 empty] | 75 | Х-39614-81 | 3.8 | 3.8 | 3.8 | 0 | 1.748 | 0 | удов. | 69 | [8 empty] | 0
[10 empty] | 76 | Х-39614-82 | 3.2 | 3.2 | 3.2 | 0 | 1.472 | 0 | удов. | 70 | [8 empty] | 0
[10 empty] | 77 | Х-39614-83 | 4 | 4 | 4 | 0 | 1.84 | 0 | удов. | 71 | [8 empty] | 0
[10 empty] | 78 | Х-39614-84 | 2.4 | 2.4 | 2.4 | 0 | 1.104 | 0 | удов. | 72 | [8 empty] | 0
[10 empty] | 79 | Х-39614-85 | 2.6 | 2.6 | 2.6 | 0 | 1.196 | 0 | удов. | 73 | [8 empty] | 0
[10 empty] | 80 | Х-39614-86 | 2.4 | 2.4 | 2.4 | 0 | 1.104 | 0 | удов. | 74 | [8 empty] | 0
[10 empty] | 81 | Х-39614-87 | 1.4 | 1.4 | 1.4 | 0 | 0.812 | 0 | удов. | 75 | [8 empty] | 0
[10 empty] | 82 | Х-39614-90 | 7.6 | 7.6 | 7.6 | 0 | 3.192 | 0 | удов. | 76 | [8 empty] | 0
[10 empty] | 83 | Х-39614-91 | 6.6 | 6.6 | 6.6 | 0 | 2.772 | 0 | удов. | 77 | [8 empty] | 0
[10 empty] | 84 | Х-39614-92 | 4 | 4 | 4 | 0 | 1.84 | 0 | удов. | 78 | [8 empty] | 0
[10 empty] | 85 | Х-39614-93 | 5 | 5 | 5 | 0 | 2.1 | 0 | удов. | 79 | [8 empty] | 0
[10 empty] | 86 | Х-39614-94 | 5.4 | 5.4 | 5.4 | 0 | 2.268 | 0 | удов. | 80 | [8 empty] | 0
[10 empty] | 87 | Х-39614-95 | 2.4 | 2.4 | 2.4 | 0 | 1.104 | 0 | удов. | 81 | [8 empty] | 0
[10 empty] | 88 | Х-39614-96 | 1.8 | 1.8 | 1.8 | 0 | 1.044 | 0 | удов. | 82 | [8 empty] | 0
[10 empty] | 89 | Х-39614-97 | 4.6 | 4.6 | 4.6 | 0 | 2.116 | 0 | удов. | 83 | [8 empty] | 0
[10 empty] | 90 | Х-39614-98 | 1.8 | 1.8 | 1.8 | 0 | 1.044 | 0 | удов. | 84 | [8 empty] | 0
[10 empty] | 91 | Х-39614-99 | 2.6 | 2.6 | 2.6 | 0 | 1.196 | 0 | удов. | 85 | [8 empty] | 0
[10 empty] | 92 | Х-39614-100 | 3.8 | 3.8 | 3.8 | 0 | 1.748 | 0 | удов. | 86 | [8 empty] | 0
[10 empty] | 93 | Х-39614-101 | 3.6 | 3.6 | 3.6 | 0 | 1.656 | 0 | удов. | 87 | [8 empty] | 0
[10 empty] | 94 | Х-39614-102 | 6.2 | 6.2 | 6.2 | 0 | 2.604 | 0 | удов. | 88 | [8 empty] | 0
[10 empty] | 95 | Х-39614-103 | 4.4 | 4.4 | 4.4 | 0 | 2.024 | 0 | удов. | 89 | [8 empty] | 0
[10 empty] | 96 | Х-39614-104 | 4.4 | 4.4 | 4.4 | 0 | 2.024 | 0 | удов. | 90 | [8 empty] | 0
[10 empty] | 97 | Х-39614-105 | 2.6 | 2.6 | 2.6 | 0 | 1.196 | 0 | удов. | 91 | [8 empty] | 0
[10 empty] | 98 | Х-39614-106 | 3 | 3 | 3 | 0 | 1.38 | 0 | удов. | 92 | [8 empty] | 0
[10 empty] | 99 | Х-39614-107 | 2 | 2 | 2 | 0 | 0.92 | 0 | удов. | 93 | [8 empty] | 0
[10 empty] | 100 | Х-39614-108 | 2 | 2 | 2 | 0 | 0.92 | 0 | удов. | 94 | [8 empty] | 0
[10 empty] | 101 | Х-39614-113 | 2.2 | 2.2 | 2.2 | 0 | 1.012 | 0 | удов. | 95 | [8 empty] | 0
[10 empty] | 102 | Х-39614-115 | 2.2 | 2.2 | 2.2 | 0 | 1.012 | 0 | удов. | 96 | [8 empty] | 0
[10 empty] | 103 | Х-39614-117 | 2.4 | 2.4 | 2.4 | 0 | 1.104 | 0 | удов. | 97 | [8 empty] | 0
[10 empty] | 104 | Х-39614-118 | 5.6 | 5.6 | 5.6 | 0 | 2.352 | 0 | удов. | 98 | [8 empty] | 0
[10 empty] | 105 | Х-39614-120 | 1.4 | 1.4 | 1.4 | 0 | 0.812 | 0 | удов. | 99 | [8 empty] | 0
[10 empty] | 106 | Х-39614-122 | 1.6 | 1.6 | 1.6 | 0 | 0.928 | 0 | удов. | 100 | [8 empty] | 0
[10 empty] | 107 | Х-39614-123 | 2.6 | 2.6 | 2.6 | 0 | 1.196 | 0 | удов. | 101 | [8 empty] | 0
[10 empty] | 108 | Х-39614-124 | 4.6 | 4.6 | 4.6 | 0 | 2.116 | 0 | удов. | 102 | [8 empty] | 0
[10 empty] | 109 | Х-39614-125 | 1.6 | 1.6 | 1.6 | 0 | 0.928 | 0 | удов. | 103 | [8 empty] | 0
[10 empty] | 110 | Х-39614-126 | 1.2 | 1.2 | 1.2 | 0 | 0.696 | 0 | удов. | 104 | [8 empty] | 0
[10 empty] | 111 | Х-39614-127 | 1.6 | 1.6 | 1.6 | 0 | 0.928 | 0 | удов. | 105 | [8 empty] | 0
[10 empty] | 112 | Х-39614-128 | 1.6 | 1.6 | 1.6 | 0 | 0.928 | 0 | удов. | 106 | [8 empty] | 0
[10 empty] | 113 | Х-39614-129 | 3.6 | 3.6 | 3.6 | 0 | 1.656 | 0 | удов. | 107 | [8 empty] | 0
[10 empty] | 114 | [8 empty] | 108 | [8 empty] | 0
[10 empty] | 115 | [8 empty] | 109 | [8 empty] | 0
[10 empty] | 116 | [8 empty] | 110 | [8 empty] | 0
[10 empty] | 117 | [8 empty] | 111 | [8 empty] | 0
[10 empty] | 118 | [8 empty] | 112 | [8 empty] | 0
[10 empty] | 119 | [8 empty] | 113 | [8 empty] | 0
[10 empty] | 120 | [8 empty] | 114 | [8 empty] | 0
[10 empty] | 121 | [8 empty] | 115 | [8 empty] | 0
[10 empty] | 122 | [9 empty] | По критерию знаков систематическое расхождение не значимо,т.к. Qэкс.=6 > Qтабл.2 | [7 empty] | 0
[10 empty] | 123 | [11 empty] | Промахов - нет | [5 empty] | 0
[10 empty] | 124 | [11 empty] | Партия принята | [5 empty] | 0
[10 empty] | 125 | [17 empty] | 0
[10 empty] | 126 | [17 empty] | 0
[10 empty] | 127 | [17 empty] | 0
[10 empty] | 128 | [17 empty] | 0
[10 empty] | 129 | [17 empty] | 0
[10 empty] | 130 | [17 empty] | 0
[10 empty] | 131 | [17 empty] | 0
[10 empty] | 132 | [17 empty] | 0
[10 empty] | 133 | [17 empty] | 0
[10 empty] | 134 | [17 empty] | 0
[10 empty] | 135 | [17 empty] | 0
[10 empty] | 136 | [17 empty] | 0
[10 empty] | 137 | [17 empty] | 0
[10 empty] | 138 | [17 empty] | 0
[10 empty] | 139 | [17 empty] | 0
[10 empty] | 140 | [17 empty] | 0
[10 empty] | 141 | [17 empty] | 0
[10 empty] | 142 | [17 empty] | 0
[10 empty] | 143 | [17 empty] | 0
[10 empty] | 144 | [17 empty] | 0
[10 empty] | 145 | [17 empty] | 0
[10 empty] | 146 | [17 empty] | 0
[10 empty] | 147 | [17 empty] | 0
[10 empty] | 148 | [17 empty] | 0
[10 empty] | 149 | [17 empty] | 0
[10 empty] | 150 | [17 empty] | 0
[10 empty] | 151 | [17 empty] | 0
[10 empty] | 152 | [17 empty] | 0
[10 empty] | 153 | [17 empty] | 0
[10 empty] | 154 | [17 empty] | 0
[10 empty] | 155 | [17 empty] | 0
[10 empty] | 156 | [17 empty] | 0
[10 empty] | 157 | [17 empty] | 0
[10 empty] | 158 | [17 empty] | 0
[10 empty] | 159 | [17 empty] | 0
[10 empty] | 160 | [17 empty] | 0
[10 empty] | 161 | [17 empty] | 0
[10 empty] | 162 | [17 empty] | 0
[10 empty] | 163 | [17 empty] | 0
[10 empty] | 164 | [17 empty] | 0
[10 empty] | 165 | [17 empty] | 0
[10 empty] | 166 | [17 empty] | 0
[10 empty] | 167 | [17 empty] | 0
[10 empty] | 168 | [17 empty] | 0
[10 empty] | 169 | [17 empty] | 0
[10 empty] | 170 | [17 empty] | 0
[10 empty] | 171 | [17 empty] | 0
[10 empty] | 172 | [17 empty] | 0
[10 empty] | 173 | [17 empty] | 0
[10 empty] | 174 | [17 empty] | 0
[10 empty] | 175 | [17 empty] | 0
[10 empty] | 176 | [17 empty] | 0
[10 empty] | 177 | [17 empty] | 0
[10 empty] | 178 | [17 empty] | 0
[10 empty] | 179 | [17 empty] | 0
[10 empty] | 180 | [17 empty] | 0
[10 empty] | 181 | [17 empty] | 0
[10 empty] | 182 | [17 empty] | 0
[10 empty] | 183 | [17 empty] | 0
[10 empty] | 184 | [17 empty] | 0
[10 empty] | 185 | [17 empty] | 0
[10 empty] | 186 | [17 empty] | 0
[10 empty] | 187 | [17 empty] | 0
[10 empty] | 188 | [17 empty] | 0
[10 empty] | 189 | [17 empty] | 0
[10 empty] | 190 | [17 empty] | 0
[10 empty] | 191 | [17 empty] | 0
[10 empty] | 192 | [17 empty] | 0
[10 empty] | 193 | [17 empty] | 0
[10 empty] | 194 | [17 empty] | 0
[10 empty] | 195 | [17 empty] | 0
[10 empty] | 196 | [17 empty] | 0
[10 empty] | 197 | [17 empty] | 0
[10 empty] | 198 | [17 empty] | 0
[10 empty] | 199 | [17 empty] | 0
[10 empty] | 200 | [17 empty] | 0
[10 empty] | 201 | [17 empty] | 0
[10 empty] | 202 | [17 empty] | 0
[10 empty] | 203 | [17 empty] | 0
[10 empty] | 204 | [17 empty] | 0
[10 empty] | 205 | [17 empty] | 0
[10 empty] | 206 | [17 empty] | 0
[10 empty] | 207 | [17 empty] | 0
[10 empty] | 208 | [17 empty] | 0
[10 empty] | 209 | [17 empty] | 0
[10 empty] | 210 | [17 empty] | 0
[10 empty] | 211 | [17 empty] | 0
[10 empty] | 212 | [17 empty] | 0
[10 empty] | 213 | [17 empty] | 0
[10 empty] | 214 | [17 empty] | 0
215
216
217
218
219
220
221
222
223
224
225
226
227
228
229
230
231
232
233
234
235
236
237
238
239
240
241
242
243
244
245
246
247
248
249
250
251
252
253
254
255
256
257
258
259
260
261
262
263
264
265
266
267
268
269
270
271
272
273
274
275
276
277
278
279
280
281
282
283
284
285
286
287
| Нижний предел количественного определения 0,2 г/т |  |  |  |  | НПО-ниже предела количественного определения |  |  |  | 288
| Если результат НПО- погрешность не рассчитывается | [8 empty] | 289
| Начальник лаборатории |  |  |  |  | Лебухова И.С. |  |  |  | 290
291
292
293
294
295
296
297
298
299
300
301
302
303
304
305
306
307
308
309
310
311
312
313
314
315
316
317
318
319
320
321
322
323
324
325
326
327
328
329
330
331
332
333
334
335
336
337
338
339
340
341
342
343
344
345
346
347
348
349
350
351
352
353
354
355
356
357
358
359
360
361
362
363
364
365
366
367
368
369
370
371
372
373
374
375
376
377
378
379
380
381
382
383
384
385
386
387
388
389
390
391
392
393
394
395
396
397
398
399
400
401
402
403
404
405
406
407
408
409
410
411
412
413
414
415
416
417
418
419
420
421
422
423
424
425
426
427
428
429
430
431
432
433
434
435
436
437
438
439
440
441
442
443
444
445
446
447
448
449
450
451
452
453
454
455
456
457
458
459
460
461
462
463
464
465
466
467
468
469
470
471
472
473
474
475
476
477
478
479
480
481
482
483
484
485
486
487
488
489
490
491
492
493
494
495
496
497
498
499
500
501
502
503
504
505
506
507
508
509
510
511
512
513
514
515
516
517
518
519
520
521
522
523
524
525
526