## Лист1
Акционерное общество "Золото Селигдара"
Пробирная лаборатория
Аттестат аккредитации № RA.RU.21HM61 выдан 22.10.2018
Пробирная лаборатория
678900, г.Алдан, Республика Саха (Якутия); пер. Заводской, 11А., тел. (411-45) 30-683
| Протокол испытаний № 356 | [5 empty] | от 20.04.2019 на 1 листе |  |  |  | Внутренний контроль повторяемости результатов испытаний | [9 empty] | Внутренний приемочный контроль партии
Заказчик: участок |  | Верхний | [5 empty] | в 2 экземплярах |  | Заказчик: участок |  | Верхний | [7 empty] | Заказчик: участок |  | Верхний
Объект испытаний: Золотосодержащие руды и горные породы | [9 empty] | Объект испытаний: Золотосодержащие руды и горные породы | [9 empty] | Объект испытаний: Золотосодержащие руды и горные породы
Заказ № |  | 658 от 06.04.2019 | [7 empty] | Заказ № |  | 658 от 06.04.2019 | [7 empty] | Заказ № |  | 658 от 06.04.2019
Метод испытаний: экстракционный рентгено-спектральный анализ по МВИ НСАМ № 392 х/рс (редакция 2011года) | [9 empty] | Метод испытаний: экстракционный рентгено-спектральный анализ по МВИ НСАМ № 392 х/рс | [9 empty] | Метод испытаний: экстракционный рентгено-спектральный анализ по МВИ НСАМ № 392 х/рс
Средство измерений: Спектрометр рентгеновский энергодисперсионный БРА-135F №3 | [9 empty] | Средство измерений: Спектрометр рентгеновский энергодисперсионный БРА-135F №3 | [9 empty] | Средство измерений: Спектрометр рентгеновский энергодисперсионный БРА-135F №3
Срок выполнения испытаний : |  |  | с 06.04.2019 по 20.04.2019 | [6 empty] | Срок выполнения испытаний : |  |  | с 06.04.2019 по 20.04.2019 | [6 empty] | Срок выполнения испытаний : |  |  | с 06.04.2019 по 20.04.2019
Результаты испытаний на золото | [19 empty] | Число проб в партии |  |  | 50 |  | Число проб в контрольной выборке |  |  | 13
№ п/п | № пробы заказчика |  | Содержание, Au ·10-4 масс. дол. % | Погрешность при Р=0,95), ± Δ ·10-4 масс.дол.%, | № п/п | № пробы заказчика |  | Содержание, Au ·10-4 масс. дол. % | Погрешность при Р=0,95), ± Δ ·10-4 масс.дол.%, | № п/п | № пробы заказчика |  | 1-е | 2-е |  |  | Норматив контроля повторяемости | Отношение | Заключение | № п/п | № пробы заказчика |  | Основные | Контрольн | Расхожден | Норматив | Отношение | Критерий знаков | максимальное значение Смах
[13 empty] | определ | определ | среднее |  |  |  | о годности |  |  |  | определ | определ | %, отн | контроля
[13 empty] | в выборке | в выборке | в выборке | ¦C1-C2¦= |  | dk / dr | результатов |  |  |  | в выборке | в выборке |  | % отн. | DK,r / Dr
1 | 2 |  | 3 | 4 | 5 | 6 |  | 7 | 8 |  |  |  | С1 | С2 | Сср | dK = | dr | [5 empty] | Ср | Ск | DK,r | Dr
1 | ВГ-22476 |  | 2.69 | 1.4257 | 29 | ВГ-22504 |  | 1.025 | 0.60475 | 1 | ВГ-22476 |  | 2.69 | 2.69 | 2.69 | 0 | 0.2421 | 0 | удов. | 1 |  |  | НПО | НПО | #VALUE! | 69,9 | #VALUE! | 0 | 0
2 | ВГ-22477 |  | ˃4,00 | — | 30 | ВГ-22505 |  | 1.78 | 1.0502 | 2 | ВГ-22477 |  | ˃4,00 | ˃4,00 | ˃4,00 | #VALUE! | FALSE | #VALUE! | #VALUE! | 2 |  |  | НПО | НПО | #VALUE! | 69,9 | #VALUE! | 0 | 0
3 | ВГ-22478 |  | 2.16 | 1.1448 | 31 | ВГ-22506 |  | 1.545 | 0.91155 | 3 | ВГ-22478 |  | 2.15 | 2.17 | 2.16 | 0.02 | 0.1944 | 0.1028807 | удов. | 3 |  |  | НПО | НПО | #VALUE! | 69,9 | #VALUE! |  | 0
4 | ВГ-22479 |  | 1.565 | 0.92335 | 32 | ВГ-22507 |  | 1.49 | 0.8791 | 4 | ВГ-22479 |  | 1.63 | 1.5 | 1.565 | 0.13 | 0.2191 | 0.5933364 | удов. | 4 |  |  | НПО | НПО | #VALUE! | 69,9 | #VALUE! |  | 0
5 | ВГ-22480 |  | 1.505 | 0.88795 | 33 | ВГ-22508 |  | 1.485 | 0.87615 | 5 | ВГ-22480 |  | 1.51 | 1.5 | 1.505 | 0.01 | 0.2107 | 0.04746084 | удов. | 5 |  |  | НПО | НПО | #VALUE! | 69,9 | #VALUE! |  | 0
6 | ВГ-22481 |  | 1.55 | 0.9145 | 34 | ВГ-22509 |  | 1.975 | 1.16525 | 6 | ВГ-22481 |  | 1.57 | 1.53 | 1.55 | 0.04 | 0.217 | 0.1843318 | удов. | 6 |  |  | НПО | НПО | #VALUE! | 69,9 | #VALUE! |  | 0
7 | ВГ-22482 |  | 1.755 | 1.03545 | 35 | ВГ-22510 |  | 1.865 | 1.10035 | 7 | ВГ-22482 |  | 1.76 | 1.75 | 1.755 | 0.01 | 0.2457 | 0.04070004 | удов. | 7 |  |  | НПО | НПО | #VALUE! | 69,9 | #VALUE! |  | 0
8 | ВГ-22483 |  | 1.315 | 0.77585 | 36 | ВГ-22511 |  | 2 | 1.06 | 8 | ВГ-22483 |  | 1.3 | 1.33 | 1.315 | 0.03 | 0.1841 | 0.1629549 | удов. | 8 |  |  | НПО | НПО | #VALUE! | 69,9 | #VALUE! |  | 0
9 | ВГ-22484 |  | 1.515 | 0.89385 | 37 | ВГ-22512 |  | 2.245 | 1.18985 | 9 | ВГ-22484 |  | 1.61 | 1.42 | 1.515 | 0.19 | 0.2121 | 0.8958039 | удов. | 9 |  |  | НПО | НПО | #VALUE! | 69,9 | #VALUE! |  | 0
10 | ВГ-22485 |  | 1.285 | 0.75815 | 38 | ВГ-22513 |  | 2.34 | 1.2402 | 10 | ВГ-22485 |  | 1.34 | 1.23 | 1.285 | 0.11 | 0.1799 | 0.6114508 | удов. | 10 |  |  | НПО | НПО | #VALUE! | 69,9 | #VALUE! |  | 0
11 | ВГ-22486 |  | 2.35 | 1.2455 | 39 | ВГ-22514 |  | 2.215 | 1.17395 | 11 | ВГ-22486 |  | 2.45 | 2.25 | 2.35 | 0.2 | 0.2115 | 0.9456265 | удов. | 11 |  |  | НПО | НПО | #VALUE! | 69,9 | #VALUE! |  | 0
12 | ВГ-22487 |  | 2.685 | 1.42305 | 40 | ВГ-22515 |  | 1.925 | 1.13575 | 12 | ВГ-22487 |  | 2.72 | 2.65 | 2.685 | 0.07 | 0.24165 | 0.2896752 | удов. | 12 |  |  | НПО | НПО | #VALUE! | 69,9 | #VALUE! |  | 0
13 | ВГ-22488 |  | 1.715 | 1.01185 | 41 | ВГ-22516 |  | 1.87 | 1.1033 | 13 | ВГ-22488 |  | 1.65 | 1.78 | 1.715 | 0.13 | 0.2401 | 0.5414411 | удов. | 13 |  |  | НПО | НПО | #VALUE! | 69,9 | #VALUE! |  | 0
14 | ВГ-22489 |  | 1.935 | 1.14165 | 42 | ВГ-22517 |  | 1.305 | 0.76995 | 14 | ВГ-22489 |  | 1.96 | 1.91 | 1.935 | 0.05 | 0.2709 | 0.18457 | удов. | [9 empty] | 0
15 | ВГ-22490 |  | 1.55 | 0.9145 | 43 | ВГ-22518 |  | 1.315 | 0.77585 | 15 | ВГ-22490 |  | 1.53 | 1.57 | 1.55 | 0.04 | 0.217 | 0.1843318 | удов. | По критерию знаков систематическое расхождение не значимо,т.к. Qэкс. > Qтабл. | [8 empty] | 0
16 | ВГ-22491 |  | 1.98 | 1.1682 | 44 | ВГ-22519 |  | 2.1 | 1.113 | 16 | ВГ-22491 |  | 2 | 1.96 | 1.98 | 0.04 | 0.2772 | 0.1443001 | удов. |  |  |  |  | Промахов - нет |  |  |  |  | 0
17 | ВГ-22492 |  | 1.665 | 0.98235 | 45 | ВГ-22520 |  | 1.63 | 0.9617 | 17 | ВГ-22492 |  | 1.71 | 1.62 | 1.665 | 0.09 | 0.2331 | 0.3861004 | удов. |  |  |  |  | Партия принята |  |  |  |  | 0
18 | ВГ-22493 |  | 0.67 | 0.3953 | 46 | ВГ-22521 |  | 2.59 | 1.3727 | 18 | ВГ-22493 |  | 0.66 | 0.68 | 0.67 | 0.02 | 0.0938 | 0.2132196 | удов. | [9 empty] | 0
19 | ВГ-22494 |  | 1.1 | 0.649 | 47 | ВГ-22522 |  | 2.895 | 1.53435 | 19 | ВГ-22494 |  | 1.14 | 1.06 | 1.1 | 0.08 | 0.154 | 0.5194805 | удов. | [9 empty] | 0
20 | ВГ-22495 |  | 1.29 | 0.7611 | 48 | ВГ-22523 |  | 2.18 | 1.1554 | 20 | ВГ-22495 |  | 1.34 | 1.24 | 1.29 | 0.1 | 0.1806 | 0.5537099 | удов. | [9 empty] | 0
21 | ВГ-22496 |  | 0.805 | 0.47495 | 49 | ВГ-22524 |  | 2.38 | 1.2614 | 21 | ВГ-22496 |  | 0.86 | 0.75 | 0.805 | 0.11 | 0.1127 | 0.9760426 | удов. | [9 empty] | 0
22 | ВГ-22497 |  | 2.355 | 1.24815 | 50 | ВГ-22525 |  | 2.73 | 1.4469 | 22 | ВГ-22497 |  | 2.36 | 2.35 | 2.355 | 0.01 | 0.21195 | 0.04718094 | удов. | [9 empty] | 0
23 | ВГ-22498 |  | 2.04 | 1.0812 | 51 |  |  |  |  | 23 | ВГ-22498 |  | 2.08 | 2 | 2.04 | 0.08 | 0.1836 | 0.4357298 | удов. | [9 empty] | 0
24 | ВГ-22499 |  | 1.735 | 1.02365 | 52 |  |  |  |  | 24 | ВГ-22499 |  | 1.72 | 1.75 | 1.735 | 0.03 | 0.2429 | 0.1235076 | удов. | [9 empty] | 0
25 | ВГ-22500 |  | 1.41 | 0.8319 | 53 |  |  |  |  | 25 | ВГ-22500 |  | 1.41 | 1.41 | 1.41 | 0 | 0.1974 | 0 | удов. | [9 empty] | 0
26 | ВГ-22501 |  | 1.345 | 0.79355 | 54 |  |  |  |  | 26 | ВГ-22501 |  | 1.35 | 1.34 | 1.345 | 0.01 | 0.1883 | 0.05310674 | удов. | [9 empty] | 0
27 | ВГ-22502 |  | 0.925 | 0.54575 | 55 |  |  |  |  | 27 | ВГ-22502 |  | 0.95 | 0.9 | 0.925 | 0.05 | 0.1295 | 0.3861004 | удов. | [9 empty] | 0
28 | ВГ-22503 |  | 1.235 | 0.72865 | 56 |  |  |  |  | 28 | ВГ-22503 |  | 1.24 | 1.23 | 1.235 | 0.01 | 0.1729 | 0.0578369 | удов. | [9 empty] | 0
| Нижний предел количественного определения 0,25 ·10-4масс. дол. % |  |  |  |  | НПО-ниже предела количественного определения |  |  |  | 29 | ВГ-22504 |  | 0.96 | 1.09 | 1.025 | 0.13 | 0.1435 | 0.9059233 | удов. | [9 empty] | 0
| Если результат НПО или >4,00 - погрешность не рассчитывается | [8 empty] | 30 | ВГ-22505 |  | 1.74 | 1.82 | 1.78 | 0.08 | 0.2492 | 0.3210273 | удов. | [9 empty] | 0
| Начальник лаборатории |  |  |  |  | И.С. Лебухова |  |  |  | 31 | ВГ-22506 |  | 1.5 | 1.59 | 1.545 | 0.09 | 0.2163 | 0.4160888 | удов. | [9 empty] | 0
1 | 2 |  | 3 | 4 | 5 | 6 |  | 7 | 8 | 32 | ВГ-22507 |  | 1.49 | 1.49 | 1.49 | 0 | 0.2086 | 0 | удов. | [9 empty] | 0
57 |  |  |  |  | 96 |  |  |  |  | 33 | ВГ-22508 |  | 1.54 | 1.43 | 1.485 | 0.11 | 0.2079 | 0.5291005 | удов. | [9 empty] | 0
58 |  |  |  |  | 97 |  |  |  |  | 34 | ВГ-22509 |  | 2.03 | 1.92 | 1.975 | 0.11 | 0.2765 | 0.39783 | удов. | [9 empty] | 0
59 |  |  |  |  | 98 |  |  |  |  | 35 | ВГ-22510 |  | 1.89 | 1.84 | 1.865 | 0.05 | 0.2611 | 0.1914975 | удов. | [9 empty] | 0
60 |  |  |  |  | 99 |  |  |  |  | 36 | ВГ-22511 |  | 2.02 | 1.98 | 2 | 0.04 | 0.18 | 0.2222222 | удов. | [9 empty] | 0
61 |  |  |  |  | 100 |  |  |  |  | 37 | ВГ-22512 |  | 2.24 | 2.25 | 2.245 | 0.01 | 0.20205 | 0.0494927 | удов. | [9 empty] | 0
62 |  |  |  |  | 101 |  |  |  |  | 38 | ВГ-22513 |  | 2.37 | 2.31 | 2.34 | 0.06 | 0.2106 | 0.2849003 | удов. | [9 empty] | 0
63 |  |  |  |  | 102 |  |  |  |  | 39 | ВГ-22514 |  | 2.18 | 2.25 | 2.215 | 0.07 | 0.19935 | 0.3511412 | удов. | [9 empty] | 0
64 |  |  |  |  | 103 |  |  |  |  | 40 | ВГ-22515 |  | 1.94 | 1.91 | 1.925 | 0.03 | 0.2695 | 0.1113173 | удов. | [9 empty] | 0
65 |  |  |  |  | 104 |  |  |  |  | 41 | ВГ-22516 |  | 1.87 | 1.87 | 1.87 | 0 | 0.2618 | 0 | удов. | [9 empty] | 0
66 |  |  |  |  | 105 |  |  |  |  | 42 | ВГ-22517 |  | 1.37 | 1.24 | 1.305 | 0.13 | 0.1827 | 0.711549 | удов. | [9 empty] | 0
67 |  |  |  |  | 106 |  |  |  |  | 43 | ВГ-22518 |  | 1.31 | 1.32 | 1.315 | 0.01 | 0.1841 | 0.05431831 | удов. | [9 empty] | 0
68 |  |  |  |  | 107 |  |  |  |  | 44 | ВГ-22519 |  | 2.05 | 2.15 | 2.1 | 0.1 | 0.189 | 0.5291005 | удов. | [9 empty] | 0
69 |  |  |  |  | 108 |  |  |  |  | 45 | ВГ-22520 |  | 1.69 | 1.57 | 1.63 | 0.12 | 0.2282 | 0.5258545 | удов. | [9 empty] | 0
70 |  |  |  |  | 109 |  |  |  |  | 46 | ВГ-22521 |  | 2.58 | 2.6 | 2.59 | 0.02 | 0.2331 | 0.08580009 | удов. | [9 empty] | 0
71 |  |  |  |  | 110 |  |  |  |  | 47 | ВГ-22522 |  | 2.94 | 2.85 | 2.895 | 0.09 | 0.26055 | 0.3454231 | удов. | [9 empty] | 0
72 |  |  |  |  | 111 |  |  |  |  | 48 | ВГ-22523 |  | 2.17 | 2.19 | 2.18 | 0.02 | 0.1962 | 0.1019368 | удов. | [9 empty] | 0
73 |  |  |  |  | 112 |  |  |  |  | 49 | ВГ-22524 |  | 2.48 | 2.28 | 2.38 | 0.2 | 0.2142 | 0.9337068 | удов. | [9 empty] | 0
74 |  |  |  |  | 113 |  |  |  |  | 50 | ВГ-22525 |  | 2.83 | 2.63 | 2.73 | 0.2 | 0.2457 | 0.8140008 | удов. | [9 empty] | 0
75 |  |  |  |  | 114 | [23 empty] | 0
76 |  |  |  |  | 115 | [23 empty] | 0
77 |  |  |  |  | 116 | [23 empty] | 0
78 |  |  |  |  | 117 | [23 empty] | 0
79 |  |  |  |  | 118 | [23 empty] | 0
80 |  |  |  |  | 119 | [23 empty] | 0
81 |  |  |  |  | 120 | [23 empty] | 0
82 |  |  |  |  | 121 | [23 empty] | 0
83 |  |  |  |  | 122 | [23 empty] | 0
84 |  |  |  |  | 123 | [23 empty] | 0
85 |  |  |  |  | 124 | [23 empty] | 0
86 |  |  |  |  | 125 | [23 empty] | 0
87 |  |  |  |  | 126 | [23 empty] | 0
88 |  |  |  |  | 127 | [23 empty] | 0
89 |  |  |  |  | 128 | [23 empty] | 0
90 |  |  |  |  | 129 | [23 empty] | 0
91 |  |  |  |  | 130 | [23 empty] | 0
92 |  |  |  |  | 131 | [23 empty] | 0
93 |  |  |  |  | 132 | [23 empty] | 0
94 |  |  |  |  | 133 | [23 empty] | 0
95 |  |  |  |  | 134 | [23 empty] | 0
| Нижний предел количественного определения 0,25 ·10-4масс. дол. % |  |  |  |  | НПО-ниже предела количественного определения | [22 empty] | 0
| Если результат НПО или >4,00 - погрешность не рассчитывается | [27 empty] | 0
| Начальник лаборатории |  |  |  |  | И.С. Лебухова | [22 empty] | 0
1 | 2 |  | 3 | 4 | 5 | 6 |  | 7 | 8 | [19 empty] | 0
135 |  |  |  |  | 175 | [23 empty] | 0
136 |  |  |  |  | 176 | [23 empty] | 0
137 |  |  |  |  | 177 | [23 empty] | 0
138 |  |  |  |  | 178 | [23 empty] | 0
139 |  |  |  |  | 179 | [23 empty] | 0
140 |  |  |  |  | 180 | [23 empty] | 0
141 |  |  |  |  | 181 | [23 empty] | 0
142 |  |  |  |  | 182 | [23 empty] | 0
143 |  |  |  |  | 183 | [23 empty] | 0
144 |  |  |  |  | 184 | [23 empty] | 0
145 |  |  |  |  | 185 | [23 empty] | 0
146 |  |  |  |  | 186 | [23 empty] | 0
147 |  |  |  |  | 187 | [23 empty] | 0
148 |  |  |  |  | 188 | [23 empty] | 0
149 |  |  |  |  | 189 | [23 empty] | 0
150 |  |  |  |  | 190 | [23 empty] | 0
151 |  |  |  |  | 191 | [23 empty] | 0
152 |  |  |  |  | 192 | [23 empty] | 0
153 |  |  |  |  | 193 | [23 empty] | 0
154 |  |  |  |  | 194 | [23 empty] | 0
155 |  |  |  |  | 195 | [23 empty] | 0
156 |  |  |  |  | 196 | [23 empty] | 0
157 |  |  |  |  | 197 | [23 empty] | 0
158 |  |  |  |  | 198 | [23 empty] | 0
159 |  |  |  |  | 199 | [23 empty] | 0
160 |  |  |  |  | 200 | [23 empty] | 0
161 |  |  |  |  | 201 | [23 empty] | 0
162 |  |  |  |  | 202 | [23 empty] | 0
163 |  |  |  |  | 203 | [23 empty] | 0
164 |  |  |  |  | 204 | [23 empty] | 0
165 |  |  |  |  | 205 | [23 empty] | 0
166 |  |  |  |  | 206 | [23 empty] | 0
167 |  |  |  |  | 207 | [23 empty] | 0
168 |  |  |  |  | 208 | [23 empty] | 0
169 |  |  |  |  | 209 | [23 empty] | 0
170 |  |  |  |  | 210 | [23 empty] | 0
171 |  |  |  |  | 211 | [23 empty] | 0
172 |  |  |  |  | 212 | [23 empty] | 0
173 |  |  |  |  | 213 | [23 empty] | 0
174 |  |  |  |  | 214 | [23 empty] | 0
| Нижний предел количественного определения 0,25 ·10-4масс. дол. % |  |  |  |  | НПО-ниже предела количественного определения | [22 empty] | 0
| Если результат НПО или >4,00 - погрешность не рассчитывается | [27 empty] | 0
| Начальник лаборатории |  |  |  |  | И.С. Лебухова | [22 empty] | 0
0
0