## Лист1
ООО "Рябиновое"
Пробирно-аналитическая лаборатория
Сертификат соответствия № СДС «УКАРГЕО» RU 0045.18 действителен до 09.11.2023
678900, Республика Саха (Якутия),
г. Алдан, ул. 26 Пикет д. 12, ГОК "Рябиновый"
E-mail: seligdar@seligdar.ru;skuzmenko@seligdar.ru
Тел: 8 (41145) 37-2-45 (добавочный 2177)
| Протокол испытаний № С-97 |  |  |  |  | от 14.03.2020 на 1 листе |  |  | Внутренний контроль повторяемости результатов испытаний | [7 empty] | Внутренний приемочный контроль партии проб
Заказчик: участок |  | Надежда | [5 empty] | Заказчик: участок |  | Надежда | [6 empty] | Заказчик: участок | Надежда
Объект испытаний: Золотосодержащие руды и горные породы | [7 empty] | Объект испытаний: Золотосодержащие руды и горные породы | [8 empty] | Объект испытаний: Золотосодержащие руды и горные породы
Заказ № | 1576 от 11.03.2020 | [6 empty] | Заказ № |  | 1576 от 11.03.2020 | [6 empty] | Заказ № | 1576 от 11.03.2020
Метод испытаний: Атомно-абсорбционный анализ (Инструкция НСАМ № 130-с) | [7 empty] | Метод испытаний: Атомно-абсорбционный анализ (Инструкция НСАМ № 130-с) | [8 empty] | Метод испытаний: Атомно-абсорбционный анализ (Инструкция НСАМ № 130-с)
Средство измерений: ICE3300 FL AA System, номер АА02170103 Свидетельство о поверке № АО 8299 выдано: ФБУ "Якутский ЦСМ", действительно до 16.04.2020 г. | [7 empty] | Средство измерения: | [8 empty] | Средство измерения:
Срок выполнения испытаний : |  | 2020-03-13 | [5 empty] | Срок выполнения испытаний : |  | 2020-03-13 | [6 empty] | Срок выполнения испытаний : |  | 2020-03-13
Результаты испытаний на серебро | [16 empty] | Число проб в партии |  | 12 |  | Число проб в контрольной выборке |  |  | 0
№ п/п | № пробы заказчика | Содержание, Ag г/т | Погрешность при Р=0,95), ± Δ , г/т | № п/п | № пробы заказчика | Содержание, Ag г/т | Погрешность при Р=0,95), ± Δ , г/т | № п/п | № пробы заказчика | 1-е | 2-е |  |  | Норматив контроля повторяемости | Отношение | Заключение | № п/п | №№ пробы заказчика | Основные | Контрольн | Расхожден | Норматив | Отношение | Критерий знаков | максимальное значение Смах
[10 empty] | определ | определ | среднее |  |  |  | о годности |  |  | определ | определ | %, отн | контроля
[10 empty] | в выборке | в выборке | в выборке | ¦C1-C2¦= |  | dk / dr | результатов |  |  | в выборке | в выборке |  | % отн. | DK,r / Dr
1 | 2 | 3 | 4 | 5 | 6 | 7 | 8 |  |  | С1 | С2 | Сср | dK = | dr |  |  |  |  | Ср | Ск | DK,r | Dr
1 | НЗП 15-1 | 46 | 11.04 | 29 |  |  |  | 1 | НЗП 15-1 | 0.46 | 0.46 | 46 | 0 | 12.88 | 0 | удов. | [8 empty] | 0 | 0.07 | 0.07
2 | НЗП 15-2 | 3 | 1.17 | 30 |  |  |  | 2 | НЗП 15-2 | 0.03 | 0.03 | 3 | 0 | 0.165 | 0 | удов. | [8 empty] | 0 | 0.075 | 0.075
3 | НЗП 15-1-1 | 57 | 10.26 | 31 |  |  |  | 3 | НЗП 15-1-1 | 0.57 | 0.57 | 57 | 0 | 3.135 | 0 | удов. | [8 empty] | 0 | 0.063 | 0.063
4 | НЗП 15-2-1 | 2 | 0.78 | 32 |  |  |  | 4 | НЗП 15-2-1 | 0.02 | 0.02 | 2 | 0 | 0.11 | 0 | удов. | [8 empty] | 0 | 0.092 | 0.092
5 | НЗП 15-1-2 | 9 | 3.15 | 33 |  |  |  | 5 | НЗП 15-1-2 | 0.09 | 0.09 | 9 | 0 | 0.495 | 0 | удов. | [8 empty] | 0 | 0.07 | 0.07
6 | НЗП 15-1-3 | 14 | 4.2 | 34 |  |  |  | 6 | НЗП 15-1-3 | 0.14 | 0.14 | 14 | 0 | 0.77 | 0 | удов. | [8 empty] | 0 | 0.073 | 0.073
7 | НЗП 15-2-3 | 27 | 6.48 | 35 |  |  |  | 7 | НЗП 15-2-3 | 0.27 | 0.27 | 27 | 0 | 1.485 | 0 | удов. | [8 empty] | 0 | 0.092 | 0.092
8 | НЗП 15-2-2 | 23 | 5.52 | 36 |  |  |  | 8 | НЗП 15-2-2 | 0.23 | 0.23 | 23 | 0 | 1.265 | 0 | удов. | [8 empty] | 0 | 0.101 | 0.101
9 | НЗП 13 | 10 | 3 | 37 |  |  |  | 9 | НЗП 13 | 0.1 | 0.1 | 10 | 0 | 0.55 | 0 | удов. | [8 empty] | 0 | 0.101 | 0.101
10 | НЗП 13-1 | 6 | 2.1 | 38 |  |  |  | 10 | НЗП 13-1 | 0.06 | 0.06 | 6 | 0 | 0.33 | 0 | удов. | [8 empty] | 0 | 0.064 | 0.064
11 | НЗП 41/1 | 11 | 3.3 | 39 |  |  |  | 11 | НЗП 41/1 | 0.11 | 0.11 | 11 | 0 | 0.605 | 0 | удов. | [8 empty] | 0 | 0.029 | 0.029
12 | НЗП 41 | 95 | 17.1 | 40 |  |  |  | 12 | НЗП 41 | 0.95 | 0.95 | 95 | 0 | 5.225 | 0 | удов. | [8 empty] | 0 | 0.14 | 0.014
13 |  |  |  | 41 | [20 empty] | 0 | 0.064 | 0.064
14 |  |  |  | 42 | [20 empty] | 0 | 0.016 | 0.016
15 |  |  |  | 43 | [20 empty] | 0 | 0.068 | 0.068
16 |  |  |  | 44 | [20 empty] | 0 | 0.067 | 0.067
17 |  |  |  | 45 | [20 empty] | 0
18 |  |  |  | 46 | [20 empty] | 0
19 |  |  |  | 47 | [20 empty] | 0
20 |  |  |  | 48 | [20 empty] | 0
21 |  |  |  | 49 | [20 empty] | 0
22 |  |  |  | 50 | [20 empty] | 0
23 |  |  |  | 51 | [20 empty] | 0
24 |  |  |  | 52 | [20 empty] | 0
25 |  |  |  | 53 | [20 empty] | 0
26 |  |  |  | 54 | [20 empty] | 0
27 |  |  |  | 55 | [20 empty] | 0
28 |  |  |  | 56 | [20 empty] | 0
Нижний предел количественного определения 1,0 г/т |  |  |  |  | НПО-ниже предела количественного определения | [19 empty] | 0
Если результат НПО- погрешность не рассчитывается
Протокол составлен в 2 экземплярах. Оба имеют равную юридическую силу. Один экземпляр находится у заказчика, другой в ПАЛ. | [24 empty] | 0
| Начальник лаборатории |  |  |  | Кузьменко С.М. | [19 empty] | 0
1 | 2 | 3 | 4 | 5 | 6 | 7 | 8 | [17 empty] | 0
57 |  |  |  | 97 | [20 empty] | 0
58 |  |  |  | 98 | [20 empty] | 0
59 |  |  |  | 99 | [20 empty] | 0
60 |  |  |  | 100 | [20 empty] | 0
61 |  |  |  | 101 | [20 empty] | 0
62 |  |  |  | 102 | [20 empty] | 0
63 |  |  |  | 103 | [20 empty] | 0
64 |  |  |  | 104 | [20 empty] | 0
65 |  |  |  | 105 | [20 empty] | 0
66 |  |  |  | 106 | [20 empty] | 0
67 |  |  |  | 107 | [14 empty] | Промахов - нет | [5 empty] | 0
68 |  |  |  | 108 | [14 empty] | Партия принята | [5 empty] | 0
69 |  |  |  | 109 | [20 empty] | 0
70 |  |  |  | 110 | [20 empty] | 0
71 |  |  |  | 111 | [20 empty] | 0
72 |  |  |  | 112 | [20 empty] | 0
73 |  |  |  | 113 | [20 empty] | 0
74 |  |  |  | 114 | [20 empty] | 0
75 |  |  |  | 115 | [20 empty] | 0
76 |  |  |  | 116 | [20 empty] | 0
77 |  |  |  | 117 | [20 empty] | 0
78 |  |  |  | 118 | [20 empty] | 0
79 |  |  |  | 119 | [20 empty] | 0
80 |  |  |  | 120 | [20 empty] | 0
81 |  |  |  | 121 | [20 empty] | 0
82 |  |  |  | 122 | [20 empty] | 0
83 |  |  |  | 123 | [20 empty] | 0
84 |  |  |  | 124 | [20 empty] | 0
85 |  |  |  | 125 | [20 empty] | 0
86 |  |  |  | 126 | [20 empty] | 0
87 |  |  |  | 127 | [20 empty] | 0
88 |  |  |  | 128 | [20 empty] | 0
89 |  |  |  | 129 | [20 empty] | 0
90 |  |  |  | 130 | [20 empty] | 0
91 |  |  |  | 131 | [20 empty] | 0
92 |  |  |  | 132 | [20 empty] | 0
93 |  |  |  | 133 | [20 empty] | 0
94 |  |  |  | 134 | [20 empty] | 0
95 |  |  |  | 135
96 |  |  |  | 136 | [20 empty] | 0
Нижний предел количественного определения 1,0 г/т |  |  |  |  | НПО-ниже предела количественного определения | [19 empty] | 0
Если результат НПО- погрешность не рассчитывается | [24 empty] | 0
Протокол составлен в 2 экземплярах. Оба имеют равную юридическую силу. Один экземпляр находится у заказчика, другой в ПАЛ. | [24 empty] | 0
| Начальник лаборатории |  |  |  | Кузьменко С.М. | [19 empty] | 0
1 | 2 | 3 | 4 | 5 | 6 | 7 | 8 | [17 empty] | 0
137 |  |  |  | 177 | [20 empty] | 0
138 |  |  |  | 178 | [20 empty] | 0
139 |  |  |  | 179 | [20 empty] | 0
140 |  |  |  | 180 | [20 empty] | 0
141 |  |  |  | 181 | [20 empty] | 0
142 |  |  |  | 182 | [20 empty] | 0
143 |  |  |  | 183 | [20 empty] | 0
144 |  |  |  | 184 | [20 empty] | 0
145 |  |  |  | 185 | [20 empty] | 0
146 |  |  |  | 186 | [20 empty] | 0
147 |  |  |  | 187 | [20 empty] | 0
148 |  |  |  | 188 | [20 empty] | 0
149 |  |  |  | 189 | [20 empty] | 0
150 |  |  |  | 190 | [20 empty] | 0
151 |  |  |  | 191 | [20 empty] | 0
152 |  |  |  | 192 | [20 empty] | 0
153 |  |  |  | 193 | [20 empty] | 0
154 |  |  |  | 194 | [20 empty] | 0
155 |  |  |  | 195 | [20 empty] | 0
156 |  |  |  | 196 | [20 empty] | 0
157 |  |  |  | 197 | [20 empty] | 0
158 |  |  |  | 198 | [20 empty] | 0
159 |  |  |  | 199 | [20 empty] | 0
160 |  |  |  | 200 | [20 empty] | 0
161 |  |  |  | 201 | [20 empty] | 0
162 |  |  |  | 202 | [20 empty] | 0
163 |  |  |  | 203 | [20 empty] | 0
164 |  |  |  | 204 | [20 empty] | 0
165 |  |  |  | 205 | [20 empty] | 0
166 |  |  |  | 206 | [20 empty] | 0
167 |  |  |  | 207 | [20 empty] | 0
168 |  |  |  | 208 | [20 empty] | 0
169 |  |  |  | 209 | [20 empty] | 0
170 |  |  |  | 210 | [20 empty] | 0
171 |  |  |  | 211 | [20 empty] | 0
172 |  |  |  | 212 | [20 empty] | 0
173 |  |  |  | 213 | [20 empty] | 0
174 |  |  |  | 214 | [20 empty] | 0
175 |  |  |  | 215 | [20 empty] | 0
176 |  |  |  | 216 | [20 empty] | 0
Нижний предел количественного определения 1,0 г/т |  |  |  |  | НПО-ниже предела количественного определения | [19 empty] | 0
Если результат НПО- погрешность не рассчитывается | [24 empty] | 0
Протокол составлен в 2 экземплярах. Оба имеют равную юридическую силу. Один экземпляр находится у заказчика, другой в ПАЛ. | [24 empty] | 0
| Начальник лаборатории |  |  |  | Кузьменко С.М. | [19 empty] | 0
1 | 2 | 3 | 4 | 5 | 6 | 7 | 8 | [17 empty] | 0
217 |  |  |  | 257 | [20 empty] | 0
218 |  |  |  | 258 | [20 empty] | 0
219 |  |  |  | 259 | [20 empty] | 0
220 |  |  |  | 260 | [20 empty] | 0
221 |  |  |  | 261 | [20 empty] | 0
222 |  |  |  | 262 | [20 empty] | 0
223 |  |  |  | 263 | [20 empty] | 0
224 |  |  |  | 264 | [20 empty] | 0
225 |  |  |  | 265 | [20 empty] | 0
226 |  |  |  | 266 | [20 empty] | 0
227 |  |  |  | 267 | [20 empty] | 0
228 |  |  |  | 268 | [20 empty] | 0
229 |  |  |  | 269 | [20 empty] | 0
230 |  |  |  | 270 | [20 empty] | 0
231 |  |  |  | 271 | [20 empty] | 0
232 |  |  |  | 272 | [20 empty] | 0
233 |  |  |  | 273
234 |  |  |  | 274
235 |  |  |  | 275
236 |  |  |  | 276
237 |  |  |  | 277
238 |  |  |  | 278
239 |  |  |  | 279
240 |  |  |  | 280
241 |  |  |  | 281
242 |  |  |  | 282
243 |  |  |  | 283
244 |  |  |  | 284
245 |  |  |  | 285
246 |  |  |  | 286
247 |  |  |  | 287
248 |  |  |  | 288
249 |  |  |  | 289
250 |  |  |  | 290
251 |  |  |  | 291
252 |  |  |  | 292
253 |  |  |  | 293
254 |  |  |  | 294
255 |  |  |  | 295
256 |  |  |  | 296
Нижний предел количественного определения 1,0 г/т |  |  |  |  | НПО-ниже предела количественного определения
Если результат НПО- погрешность не рассчитывается
Протокол составлен в 2 экземплярах. Оба имеют равную юридическую силу. Один экземпляр находится у заказчика, другой в ПАЛ.
| Начальник лаборатории |  |  |  | Кузьменко С.М.