## Лист1(новый)
ООО "Рябиновое"
Пробирно-аналитическая лаборатория
Сертификат соответствия № СДС «УКАРГЕО» RU 0045.18 действителен до 09.11.2023
678900, Республика Саха (Якутия),
г. Алдан, ул. 26 Пикет д. 12, ГОК "Рябиновый"
E-mail: seligdar@seligdar.ru;skuzmenko@seligdar.ru
Тел: 8 (41145) 37-2-45 (добавочный 2177)
|  |  |  | Протокол испытаний № | С-74 | от 20.05.2019 | на 3 листах |  | Внутренний контроль повторяемости результатов испытаний | [7 empty] | Внутренний приемочный контроль партии проб
Заказчик: | участок | "Рябиновый" | [5 empty] | Заказчик: участок |  | "Рябиновый" | [6 empty] | Заказчик: участок | "Рябиновый"
Объект испытаний: Золотосодержащие руды и горные породы | [7 empty] | Объект испытаний: Золотосодержащие руды и горные породы | [8 empty] | Объект испытаний: Золотосодержащие руды и горные породы
Заказ № | 353,376,403,404,411 | [6 empty] | Заказ № |  | 353,376,403,404,411 | [6 empty] | Заказ № | 353,376,403,404,411
Метод испытаний: Атомно-абсорбционный анализ (Инструкция НСАМ № 130-с) | [7 empty] | Метод испытаний: Атомно-абсорбционный анализ (Инструкция НСАМ № 130-с) | [8 empty] | Метод испытаний: Атомно-абсорбционный анализ (Инструкция НСАМ № 130-с)
Средство измерений: ICE3300 FL AA System, номер АА02170103 | [7 empty] | Средство измерения: | [8 empty] | Средство измерения:
Срок выполнения испытаний : |  | 16.05.2019-19.05.2019 | [5 empty] | Срок выполнения испытаний : |  | 16.05.2019-19.05.2019 | [6 empty] | Срок выполнения испытаний : |  | 16.05.2019-19.05.2019
Результаты испытаний на серебро | [16 empty] | Число проб в партии |  | 212 |  | Число проб в контрольной выборке |  |  | 23
№ п/п | № пробы заказчика | Содержа- ние, Ag г/т | Погреш- ность при Р=0,95), ± Δ , г/т | № п/п | № пробы заказчика | Содержа- ние, Ag г/т | Погреш- ность при Р=0,95), ± Δ , г/т | № п/п | № пробы заказчика | 1-е | 2-е |  |  | Норматив контроля повторяемости | Отношение | Заключение | № п/п | №№ пробы заказчика | Основные | Контрольн | Расхожден | Норматив | Отношение | Критерий знаков | максимальное значение Смах
[10 empty] | определ | определ | среднее |  |  |  | о годности |  |  | определ | определ | %, отн | контроля
[10 empty] | в выборке | в выборке | в выборке | ¦C1-C2¦= |  | dk / dr | результатов |  |  | в выборке | в выборке |  | % отн. | DK,r / Dr
1 | 2 | 3 | 4 | 5 | 6 | 7 | 8 |  |  | С1 | С2 | Сср | dK = | dr |  |  |  |  | Ср | Ск | DK,r | Dr
1 | РМЭ-71211 | 1 | 0.49 | 29 | РМЭ-71243 | 3.6 | 1.404 | 1 | РМЭ-71211 | 0.05 | 0.05 | 1 | 0 | 0.58 | 0 | удов. | 1 | РМЭ-71216 | 1 | 1 | 0 | 58.3 | 0 |  | 1 | 0.07 | 0.07
2 | РМЭ-71212 | 1 | 0.49 | 30 | РМЭ-71244 | 2.8 | 1.092 | 2 | РМЭ-71212 | 0.04 | 0.04 | 1 | 0 | 0.58 | 0 | удов. | 2 | РМЭ-71229 | 1.6 | 1.6 | 0 | 58.3 | 0 |  | 1.6 | 0.075 | 0.075
3 | РМЭ-71213 | 1 | 0.49 | 31 | РМЭ-71245 | 2.2 | 0.858 | 3 | РМЭ-71213 | 0.05 | 0.05 | 1 | 0 | 0.58 | 0 | удов. | 3 | РМЭ-71240 | 1.4 | 1.4 | 0 | 58.3 | 0 |  | 1.4 | 0.063 | 0.063
4 | РМЭ-71214 | 1.2 | 0.588 | 32 | РМЭ-71248 | 1 | 0.49 | 4 | РМЭ-71214 | 0.06 | 0.06 | 1.2 | 0 | 0.696 | 0 | удов. | 4 | РМЭ-71252 | 1.2 | 1.2 | 0 | 58.3 | 0 |  | 1.2 | 0.092 | 0.092
5 | РМЭ-71215 | 1.4 | 0.686 | 33 | РМЭ-71249 | 4 | 1.56 | 5 | РМЭ-71215 | 0.07 | 0.07 | 1.4 | 0 | 0.812 | 0 | удов. | 5 | РМЭ-71263 | 1 | 1 | 0 | 58.3 | 0 |  | 1 | 0.07 | 0.07
6 | РМЭ-71216 | 1 | 0.49 | 34 | РМЭ-71250 | 2.8 | 1.092 | 6 | РМЭ-71216 | 0.04 | 0.04 | 1 | 0 | 0.58 | 0 | удов. | 6 | РМЭ-71273 | 1 | 1 | 0 | 58.3 | 0 |  | 1 | 0.073 | 0.073
7 | РМЭ-71217 | 1.4 | 0.686 | 35 | РМЭ-71251 | 2.2 | 0.858 | 7 | РМЭ-71217 | 0.07 | 0.07 | 1.4 | 0 | 0.812 | 0 | удов. | 7 | РМЭ-71278 | 1.8 | 1.8 | 0 | 58.3 | 0 |  | 1.8 | 0.092 | 0.092
8 | РМЭ-71218 | 1.4 | 0.686 | 36 | РМЭ-71252 | 1.2 | 0.588 | 8 | РМЭ-71218 | 0.07 | 0.07 | 1.4 | 0 | 0.812 | 0 | удов. | 8 | РМЭ-71288 | 1.4 | 1.4 | 0 | 58.3 | 0 |  | 1.4 | 0.101 | 0.101
9 | РМЭ-71220 | 1.2 | 0.588 | 37 | РМЭ-71253 | 1.8 | 0.882 | 9 | РМЭ-71220 | 0.06 | 0.06 | 1.2 | 0 | 0.696 | 0 | удов. | 9 | РМЭ-71301 | 1.2 | 1.2 | 0 | 58.3 | 0 |  | 1.2 | 0.101 | 0.101
10 | РМЭ-71221 | 1.4 | 0.686 | 38 | РМЭ-71254 | 1.4 | 0.686 | 10 | РМЭ-71221 | 0.07 | 0.07 | 1.4 | 0 | 0.812 | 0 | удов. | 10 | РМЭ-71312 | 1.2 | 1.2 | 0 | 58.3 | 0 |  | 1.2 | 0.064 | 0.064
11 | РМЭ-71222 | 1 | 0.49 | 39 | РМЭ-71255 | 1.4 | 0.686 | 11 | РМЭ-71222 | 0.03 | 0.03 | 1 | 0 | 0.58 | 0 | удов. | 11 | РМЭ-71323 | НПО | НПО | #VALUE! | 58.3 | #VALUE! |  | 0 | 0.029 | 0.029
12 | РМЭ-71225 | 1.2 | 0.588 | 40 | РМЭ-71257 | 1.2 | 0.588 | 12 | РМЭ-71225 | 0.06 | 0.06 | 1.2 | 0 | 0.696 | 0 | удов. | 12 | РМЭ-71329 | 1.2 | 1.2 | 0 | 59.3 | 0 |  | 1.2 | 0.14 | 0.014
13 | РМЭ-71226 | 1.4 | 0.686 | 41 | РМЭ-71258 | 1.2 | 0.588 | 13 | РМЭ-71226 | 0.07 | 0.07 | 1.4 | 0 | 0.812 | 0 | удов. | 13 | РМЭ-71340 | 3.4 | 3.4 | 0 | 60.3 | 0 |  | 3.4 | 0.064 | 0.064
14 | РМЭ-71227 | 1.8 | 0.882 | 42 | РМЭ-71259 | 1.6 | 0.784 | 14 | РМЭ-71227 | 0.09 | 0.09 | 1.8 | 0 | 1.044 | 0 | удов. | 14 | РМЭ-71350 | 1 | 1 | 0 | 61.3 | 0 |  | 1 | 0.016 | 0.016
15 | РМЭ-71228 | 1.4 | 0.686 | 43 | РМЭ-71260 | 1.8 | 0.882 | 15 | РМЭ-71228 | 0.07 | 0.07 | 1.4 | 0 | 0.812 | 0 | удов. | 15 | РМЭ-71361 | 1 | 1 | 0 | 62.3 | 0 |  | 1 | 0.068 | 0.068
16 | РМЭ-71229 | 1.6 | 0.784 | 44 | РМЭ-71261 | 2 | 0.78 | 16 | РМЭ-71229 | 0.08 | 0.08 | 1.6 | 0 | 0.928 | 0 | удов. | 16 | РМЭ-71371 | 1 | 1 | 0 | 63.3 | 0 |  | 1 | 0.067 | 0.067
17 | РМЭ-71230 | 1.2 | 0.588 | 45 | РМЭ-71262 | 1.8 | 0.882 | 17 | РМЭ-71230 | 0.06 | 0.06 | 1.2 | 0 | 0.696 | 0 | удов. | 17 | РМЭ-71382 | 1.2 | 1.2 | 0 | 64.3 | 0 |  | 1.2
18 | РМЭ-71231 | 1.6 | 0.784 | 46 | РМЭ-71263 | 1 | 0.49 | 18 | РМЭ-71231 | 0.08 | 0.08 | 1.6 | 0 | 0.928 | 0 | удов. | 18 | РМЭ-71391 | 1.2 | 1.2 | 0 | 65.3 | 0 |  | 1.2
19 | РМЭ-71232 | 1.8 | 0.882 | 47 | РМЭ-71264 | 1 | 0.49 | 19 | РМЭ-71232 | 0.09 | 0.09 | 1.8 | 0 | 1.044 | 0 | удов. | 19 | РМЭ-71405 | 1.2 | 1.2 | 0 | 66.3 | 0 |  | 1.2
20 | РМЭ-71233 | 1.2 | 0.588 | 48 | РМЭ-71265 | 1 | 0.49 | 20 | РМЭ-71233 | 0.06 | 0.06 | 1.2 | 0 | 0.696 | 0 | удов. | 20 | РМЭ-71419 | 1.2 | 1.2 | 0 | 67.3 | 0 |  | 1.2
21 | РМЭ-71234 | 1.4 | 0.686 | 49 | РМЭ-71266 | 1 | 0.49 | 21 | РМЭ-71234 | 0.07 | 0.07 | 1.4 | 0 | 0.812 | 0 | удов. | 21 | РМЭ-71432 | 2.8 | 2.8 | 0 | 68.3 | 0 |  | 2.8
22 | РМЭ-71235 | 1.2 | 0.588 | 50 | РМЭ-71267 | 1 | 0.49 | 22 | РМЭ-71235 | 0.06 | 0.06 | 1.2 | 0 | 0.696 | 0 | удов. | 22 | РМЭ-71447 | 1 | 1 | 0 | 69.3 | 0 |  | 1
23 | РМЭ-71236 | 1.2 | 0.588 | 51 | РМЭ-71268 | 1 | 0.49 | 23 | РМЭ-71236 | 0.06 | 0.06 | 1.2 | 0 | 0.696 | 0 | удов. | 23 | РМЭ-71459 | 3.8 | 3.8 | 0 | 70.3 | 0 |  | 3.8
24 | РМЭ-71237 | 1 | 0.49 | 52 | РМЭ-71269 | 1.2 | 0.588 | 24 | РМЭ-71237 | 0.05 | 0.05 | 1 | 0 | 0.58 | 0 | удов. | [8 empty] | 0
25 | РМЭ-71239 | 1.2 | 0.588 | 53 | РМЭ-71270 | 1 | 0.49 | 25 | РМЭ-71239 | 0.06 | 0.06 | 1.2 | 0 | 0.696 | 0 | удов. | [8 empty] | 0
26 | РМЭ-71240 | 1.4 | 0.686 | 54 | РМЭ-71271 | 1 | 0.49 | 26 | РМЭ-71240 | 0.07 | 0.07 | 1.4 | 0 | 0.812 | 0 | удов. | [8 empty] | 0
27 | РМЭ-71241 | 2.4 | 0.936 | 55 | РМЭ-71272 | 1 | 0.49 | 27 | РМЭ-71241 | 0.12 | 0.12 | 2.4 | 0 | 1.104 | 0 | удов. | [8 empty] | 0
28 | РМЭ-71242 | 2.6 | 1.014 | 56 | РМЭ-71273 | 1 | 0.49 | 28 | РМЭ-71242 | 0.13 | 0.13 | 2.6 | 0 | 1.196 | 0 | удов. | [8 empty] | 0
Нижний предел количественного определения 1,0 г/т |  |  |  |  | НПО-ниже предела количественного определения |  |  | 29 | РМЭ-71243 | 0.18 | 0.18 | 3.6 | 0 | 1.656 | 0 | удов. | [8 empty] | 0
Если результат НПО- погрешность не рассчитывается | [7 empty] | 30 | РМЭ-71244 | 0.14 | 0.14 | 2.8
Протокол составлен в 2 экземплярах. Оба имеют равную юридическую силу. Один экземпляр находится у заказчика, другой в ПАЛ. | [7 empty] | 31 | РМЭ-71245 | 0.11 | 0.11 | 2.2 | 0 | 1.012 | 0 | удов. | [8 empty] | 0
| Начальник лаборатории |  |  |  | Кузьменко С.М. |  |  | 32 | РМЭ-71248 | 0.05 | 0.05 | 1 | 0 | 0.58 | 0 | удов. | [8 empty] | 0
1 | 2 | 3 | 4 | 5 | 6 | 7 | 8 | 33 | РМЭ-71249 | 0.2 | 0.2 | 4 | 0 | 1.84 | 0 | удов. | [8 empty] | 0
57 | РМЭ-71274 | 1.8 | 0.882 | 97 | РМЭ-71321 | 1 | 0.49 | 34 | РМЭ-71250 | 0.14 | 0.14 | 2.8 | 0 | 1.288 | 0 | удов. | [8 empty] | 0
58 | РМЭ-71275 | 1 | 0.49 | 98 | РМЭ-71322 | 1 | 0.49 | 35 | РМЭ-71251 | 0.11 | 0.11 | 2.2 | 0 | 1.012 | 0 | удов. | [8 empty] | 0
59 | РМЭ-71278 | 1.8 | 0.882 | 99 | РМЭ-71323 | НПО | — | 36 | РМЭ-71252 | 0.06 | 0.06 | 1.2 | 0 | 0.696 | 0 | удов. | [8 empty] | 0
60 | РМЭ-71279 | 4 | 1.56 | 100 | РМЭ-71324 | НПО | — | 37 | РМЭ-71253 | 0.09 | 0.09 | 1.8 | 0 | 1.044 | 0 | удов. | [8 empty] | 0
61 | РМЭ-71280 | 2 | 0.78 | 101 | РМЭ-71325 | 3.4 | 1.326 | 38 | РМЭ-71254 | 0.07 | 0.07 | 1.4 | 0 | 0.812 | 0 | удов. | [8 empty] | 0
62 | РМЭ-71281 | 2.2 | 0.858 | 102 | РМЭ-71326 | 1.2 | 0.588 | 39 | РМЭ-71255 | 0.07 | 0.07 | 1.4 | 0 | 0.812 | 0 | удов. | [8 empty] | 0
63 | РМЭ-71282 | 2.4 | 0.936 | 103 | РМЭ-71327 | 3.2 | 1.248 | 40 | РМЭ-71257 | 0.06 | 0.06 | 1.2 | 0 | 0.696 | 0 | удов. | [8 empty] | 0
64 | РМЭ-71283 | 3 | 1.17 | 104 | РМЭ-71328 | 1.8 | 0.882 | 41 | РМЭ-71258 | 0.06 | 0.06 | 1.2 | 0 | 0.696 | 0 | удов. | [8 empty] | 0
65 | РМЭ-71284 | 3.2 | 1.248 | 105 | РМЭ-71329 | 1.2 | 0.588 | 42 | РМЭ-71259 | 0.08 | 0.08 | 1.6 | 0 | 0.928 | 0 | удов. | [8 empty] | 0
66 | РМЭ-71285 | 1.6 | 0.784 | 106 | РМЭ-71330 | 1 | 0.49 | 43 | РМЭ-71260 | 0.09 | 0.09 | 1.8 | 0 | 1.044 | 0 | удов. | [8 empty] | 0
67 | РМЭ-71286 | 3.4 | 1.326 | 107 | РМЭ-71331 | 1 | 0.49 | 44 | РМЭ-71261 | 0.1 | 0.1 | 2 | 0 | 0.92 | 0 | удов. |  |  | Промахов - нет | [5 empty] | 0
68 | РМЭ-71287 | 2.4 | 0.936 | 108 | РМЭ-71332 | 3.6 | 1.404 | 45 | РМЭ-71262 | 0.09 | 0.09 | 1.8 | 0 | 1.044 | 0 | удов. |  |  | Партия принята | [5 empty] | 0
69 | РМЭ-71288 | 1.4 | 0.686 | 109 | РМЭ-71334 | 1 | 0.49 | 46 | РМЭ-71263 | 0.05 | 0.05 | 1 | 0 | 0.58 | 0 | удов. | [8 empty] | 0
70 | РМЭ-71291 | 2 | 0.78 | 110 | РМЭ-71335 | 1 | 0.49 | 47 | РМЭ-71264 | 0.05 | 0.05 | 1 | 0 | 0.58 | 0 | удов. | [8 empty] | 0
71 | РМЭ-71292 | 1.8 | 0.882 | 111 | РМЭ-71336 | 1.2 | 0.588 | 48 | РМЭ-71265 | 0.03 | 0.03 | 1 | 0 | 0.58 | 0 | удов. | [8 empty] | 0
72 | РМЭ-71294 | 2.2 | 0.858 | 112 | РМЭ-71337 | 1 | 0.49 | 49 | РМЭ-71266 | 0.04 | 0.04 | 1 | 0 | 0.58 | 0 | удов. | [8 empty] | 0
73 | РМЭ-71295 | 1 | 0.49 | 113 | РМЭ-71338 | 2.4 | 0.936 | 50 | РМЭ-71267 | 0.03 | 0.03 | 1 | 0 | 0.58 | 0 | удов. | [8 empty] | 0
74 | РМЭ-71296 | 1.2 | 0.588 | 114 | РМЭ-71339 | 1 | 0.49 | 51 | РМЭ-71268 | 0.04 | 0.04 | 1 | 0 | 0.58 | 0 | удов. | [8 empty] | 0
75 | РМЭ-71297 | 1 | 0.49 | 115 | РМЭ-71340 | 3.4 | 1.326 | 52 | РМЭ-71269 | 0.06 | 0.06 | 1.2 | 0 | 0.696 | 0 | удов. | [8 empty] | 0
76 | РМЭ-71298 | 1 | 0.49 | 116 | РМЭ-71341 | 2.8 | 1.092 | 53 | РМЭ-71270 | 0.05 | 0.05 | 1 | 0 | 0.58 | 0 | удов. | [8 empty] | 0
77 | РМЭ-71299 | 1 | 0.49 | 117 | РМЭ-71342 | 1.2 | 0.588 | 54 | РМЭ-71271 | 0.03 | 0.03 | 1 | 0 | 0.58 | 0 | удов. | [8 empty] | 0
78 | РМЭ-71300 | 1 | 0.49 | 118 | РМЭ-71343 | 1.6 | 0.784 | 55 | РМЭ-71272 | 0.05 | 0.05 | 1 | 0 | 0.58 | 0 | удов. | [8 empty] | 0
79 | РМЭ-71301 | 1.2 | 0.588 | 119 | РМЭ-71344 | 2.2 | 0.858 | 56 | РМЭ-71273 | 0.04 | 0.04 | 1 | 0 | 0.58 | 0 | удов. | [8 empty] | 0
80 | РМЭ-71302 | 1.8 | 0.882 | 120 | РМЭ-71345 | 1 | 0.49 | 57 | РМЭ-71274 | 0.09 | 0.09 | 1.8 | 0 | 1.044 | 0 | удов. | [8 empty] | 0
81 | РМЭ-71303 | 1 | 0.49 | 121 | РМЭ-71346 | 1.6 | 0.784 | 58 | РМЭ-71275 | 0.05 | 0.05 | 1 | 0 | 0.58 | 0 | удов. | [8 empty] | 0
82 | РМЭ-71304 | 1.8 | 0.882 | 122 | РМЭ-71347 | 1 | 0.49 | 59 | РМЭ-71278 | 0.09 | 0.09 | 1.8 | 0 | 1.044 | 0 | удов. | [8 empty] | 0
83 | РМЭ-71305 | 2.6 | 1.014 | 123 | РМЭ-71348 | 2.4 | 0.936 | 60 | РМЭ-71279 | 0.2 | 0.2 | 4 | 0 | 1.84 | 0 | удов. | [8 empty] | 0
84 | РМЭ-71306 | 3.4 | 1.326 | 124 | РМЭ-71349 | 1.6 | 0.784 | 61 | РМЭ-71280 | 0.1 | 0.1 | 2 | 0 | 0.92 | 0 | удов. | [8 empty] | 0
85 | РМЭ-71307 | 1.4 | 0.686 | 125 | РМЭ-71350 | 1 | 0.49 | 62 | РМЭ-71281 | 0.11 | 0.11 | 2.2 | 0 | 1.012 | 0 | удов. | [8 empty] | 0
86 | РМЭ-71308 | 1 | 0.49 | 126 | РМЭ-71351 | 1 | 0.49 | 63 | РМЭ-71282 | 0.12 | 0.12 | 2.4 | 0 | 1.104 | 0 | удов. | [8 empty] | 0
87 | РМЭ-71309 | 1.8 | 0.882 | 127 | РМЭ-71352 | 1.2 | 0.588 | 64 | РМЭ-71283 | 0.15 | 0.15 | 3 | 0 | 1.38 | 0 | удов. | [8 empty] | 0
88 | РМЭ-71311 | 1 | 0.49 | 128 | РМЭ-71353 | 1 | 0.49 | 65 | РМЭ-71284 | 0.16 | 0.16 | 3.2 | 0 | 1.472 | 0 | удов. | [8 empty] | 0
89 | РМЭ-71312 | 1.2 | 0.588 | 129 | РМЭ-71354 | 2 | 0.78 | 66 | РМЭ-71285 | 0.08 | 0.08 | 1.6 | 0 | 0.928 | 0 | удов. | [8 empty] | 0
90 | РМЭ-71313 | 3.2 | 1.248 | 130 | РМЭ-71355 | 1.8 | 0.882 | 67 | РМЭ-71286 | 0.17 | 0.17 | 3.4 | 0 | 1.564 | 0 | удов. | [8 empty] | 0
91 | РМЭ-71314 | 1.4 | 0.686 | 131 | РМЭ-71356 | 5 | 1.75 | 68 | РМЭ-71287 | 0.12 | 0.12 | 2.4 | 0 | 1.104 | 0 | удов. | [8 empty] | 0
92 | РМЭ-71315 | 2.6 | 1.014 | 132 | РМЭ-71357 | 1 | 0.49 | 69 | РМЭ-71288 | 0.07 | 0.07 | 1.4 | 0 | 0.812 | 0 | удов. | [8 empty] | 0
93 | РМЭ-71316 | 1 | 0.49 | 133 | РМЭ-71359 | 1.6 | 0.784 | 70 | РМЭ-71291 | 0.1 | 0.1 | 2 | 0 | 0.92 | 0 | удов. | [8 empty] | 0
94 | РМЭ-71317 | 1 | 0.49 | 134 | РМЭ-71360 | 5 | 1.75 | 71 | РМЭ-71292 | 0.09 | 0.09 | 1.8 | 0 | 1.044 | 0 | удов. | [8 empty] | 0
95 | РМЭ-71319 | 2.2 | 0.858 | 135 | РМЭ-71361 | 1 | 0.49 | 72 | РМЭ-71294 | 0.11 | 0.11 | 2.2 | 0 | 1.012 | 0 | удов.
96 | РМЭ-71320 | 2.8 | 1.092 | 136 | РМЭ-71362 | 2.4 | 0.936 | 73 | РМЭ-71295 | 0.04 | 0.04 | 1 | 0 | 0.58 | 0 | удов. | [8 empty] | 0
Нижний предел количественного определения 1,0 г/т |  |  |  |  | НПО-ниже предела количественного определения |  |  | 74 | РМЭ-71296 | 0.06 | 0.06 | 1.2 | 0 | 0.696 | 0 | удов. | [8 empty] | 0
Если результат НПО- погрешность не рассчитывается | [7 empty] | 75 | РМЭ-71297 | 0.04 | 0.04 | 1 | 0 | 0.58 | 0 | удов. | [8 empty] | 0
Протокол составлен в 2 экземплярах. Оба имеют равную юридическую силу. Один экземпляр находится у заказчика, другой в ПАЛ. | [7 empty] | 76 | РМЭ-71298 | 0.03 | 0.03 | 1 | 0 | 0.58 | 0 | удов. | [8 empty] | 0
| Начальник лаборатории |  |  |  | Кузьменко С.М. |  |  | 77 | РМЭ-71299 | 0.04 | 0.04 | 1 | 0 | 0.58 | 0 | удов. | [8 empty] | 0
1 | 2 | 3 | 4 | 5 | 6 | 7 | 8 | 78 | РМЭ-71300 | 0.04 | 0.04 | 1 | 0 | 0.58 | 0 | удов. | [8 empty] | 0
137 | РМЭ-71363 | 1 | 0.49 | 177 | РМЭ-71413 | 1.6 | 0.784 | 79 | РМЭ-71301 | 0.06 | 0.06 | 1.2 | 0 | 0.696 | 0 | удов. | [8 empty] | 0
138 | РМЭ-71364 | 1.2 | 0.588 | 178 | РМЭ-71414 | 2.2 | 0.858 | 80 | РМЭ-71302 | 0.09 | 0.09 | 1.8 | 0 | 1.044 | 0 | удов. | [8 empty] | 0
139 | РМЭ-71365 | 1.6 | 0.784 | 179 | РМЭ-71415 | 1 | 0.49 | 81 | РМЭ-71303 | 0.04 | 0.04 | 1 | 0 | 0.58 | 0 | удов. | [8 empty] | 0
140 | РМЭ-71366 | 3.6 | 1.404 | 180 | РМЭ-71418 | 2.8 | 1.092 | 82 | РМЭ-71304 | 0.09 | 0.09 | 1.8 | 0 | 1.044 | 0 | удов. | [8 empty] | 0
141 | РМЭ-71367 | 2 | 0.78 | 181 | РМЭ-71419 | 1.2 | 0.588 | 83 | РМЭ-71305 | 0.13 | 0.13 | 2.6 | 0 | 1.196 | 0 | удов. | [8 empty] | 0
142 | РМЭ-71368 | 2.4 | 0.936 | 182 | РМЭ-71420 | 1 | 0.49 | 84 | РМЭ-71306 | 0.17 | 0.17 | 3.4 | 0 | 1.564 | 0 | удов. | [8 empty] | 0
143 | РМЭ-71369 | 1 | 0.49 | 183 | РМЭ-71421 | 3.8 | 1.482 | 85 | РМЭ-71307 | 0.07 | 0.07 | 1.4 | 0 | 0.812 | 0 | удов. | [8 empty] | 0
144 | РМЭ-71370 | 1.2 | 0.588 | 184 | РМЭ-71422 | 3.8 | 1.482 | 86 | РМЭ-71308 | 0.05 | 0.05 | 1 | 0 | 0.58 | 0 | удов. | [8 empty] | 0
145 | РМЭ-71371 | 1 | 0.49 | 185 | РМЭ-71423 | 1.8 | 0.882 | 87 | РМЭ-71309 | 0.09 | 0.09 | 1.8 | 0 | 1.044 | 0 | удов. | [8 empty] | 0
146 | РМЭ-71372 | 1.2 | 0.588 | 186 | РМЭ-71424 | 1.4 | 0.686 | 88 | РМЭ-71311 | 0.04 | 0.04 | 1 | 0 | 0.58 | 0 | удов. | [8 empty] | 0
147 | РМЭ-71373 | 1 | 0.49 | 187 | РМЭ-71425 | 1.8 | 0.882 | 89 | РМЭ-71312 | 0.06 | 0.06 | 1.2 | 0 | 0.696 | 0 | удов. | [8 empty] | 0
148 | РМЭ-71374 | 1.4 | 0.686 | 188 | РМЭ-71429 | 2.4 | 0.936 | 90 | РМЭ-71313 | 0.16 | 0.16 | 3.2 | 0 | 1.472 | 0 | удов. | [8 empty] | 0
149 | РМЭ-71375 | 1 | 0.49 | 189 | РМЭ-71430 | 2.6 | 1.014 | 91 | РМЭ-71314 | 0.07 | 0.07 | 1.4 | 0 | 0.812 | 0 | удов. | [8 empty] | 0
150 | РМЭ-71376 | 5.8 | 2.03 | 190 | РМЭ-71431 | 2.2 | 0.858 | 92 | РМЭ-71315 | 0.13 | 0.13 | 2.6 | 0 | 1.196 | 0 | удов. | [8 empty] | 0
151 | РМЭ-71377 | 1.4 | 0.686 | 191 | РМЭ-71432 | 2.8 | 1.092 | 93 | РМЭ-71316 | 0.05 | 0.05 | 1 | 0 | 0.58 | 0 | удов. | [8 empty] | 0
152 | РМЭ-71378 | 1 | 0.49 | 192 | РМЭ-71433 | 2.4 | 0.936 | 94 | РМЭ-71317 | 0.04 | 0.04 | 1 | 0 | 0.58 | 0 | удов. | [8 empty] | 0
153 | РМЭ-71379 | 1.2 | 0.588 | 193 | РМЭ-71434 | 1.2 | 0.588 | 95 | РМЭ-71319 | 0.11 | 0.11 | 2.2 | 0 | 1.012 | 0 | удов. | [8 empty] | 0
154 | РМЭ-71381 | 1 | 0.49 | 194 | РМЭ-71435 | 1.2 | 0.588 | 96 | РМЭ-71320 | 0.14 | 0.14 | 2.8 | 0 | 1.288 | 0 | удов. | [8 empty] | 0
155 | РМЭ-71382 | 1.2 | 0.588 | 195 | РМЭ-71436 | 1 | 0.49 | 97 | РМЭ-71321 | 0.05 | 0.05 | 1 | 0 | 0.58 | 0 | удов. | [8 empty] | 0
156 | РМЭ-71383 | 1 | 0.49 | 196 | РМЭ-71437 | 1.4 | 0.686 | 98 | РМЭ-71322 | 0.03 | 0.03 | 1 | 0 | 0.58 | 0 | удов. | [8 empty] | 0
157 | РМЭ-71385 | 1 | 0.49 | 197 | РМЭ-71438 | 1 | 0.49 | 99 | РМЭ-71323 | 0.02 | 0.02 | НПО | 0 | — | #VALUE! | #VALUE! | [8 empty] | 0
158 | РМЭ-71386 | 1 | 0.49 | 198 | РМЭ-71442 | 5 | 1.75 | 100 | РМЭ-71324 | 0.02 | 0.02 | НПО | 0 | — | #VALUE! | #VALUE! | [8 empty] | 0
159 | РМЭ-71389 | 1 | 0.49 | 199 | РМЭ-71443 | 1.8 | 0.882 | 101 | РМЭ-71325 | 0.17 | 0.17 | 3.4 | 0 | 1.564 | 0 | удов. | [8 empty] | 0
160 | РМЭ-71390 | 1 | 0.49 | 200 | РМЭ-71444 | 1.2 | 0.588 | 102 | РМЭ-71326 | 0.06 | 0.06 | 1.2 | 0 | 0.696 | 0 | удов. | [8 empty] | 0
161 | РМЭ-71391 | 1.2 | 0.588 | 201 | РМЭ-71446 | 1.2 | 0.588 | 103 | РМЭ-71327 | 0.16 | 0.16 | 3.2 | 0 | 1.472 | 0 | удов. | [8 empty] | 0
162 | РМЭ-71392 | 1 | 0.49 | 202 | РМЭ-71447 | 1 | 0.49 | 104 | РМЭ-71328 | 0.09 | 0.09 | 1.8 | 0 | 1.044 | 0 | удов. | [8 empty] | 0
163 | РМЭ-71393 | 1 | 0.49 | 203 | РМЭ-71448 | 1 | 0.49 | 105 | РМЭ-71329 | 0.06 | 0.06 | 1.2 | 0 | 0.696 | 0 | удов. | [8 empty] | 0
164 | РМЭ-71394 | 1 | 0.49 | 204 | РМЭ-71449 | 2 | 0.78 | 106 | РМЭ-71330 | 0.04 | 0.04 | 1 | 0 | 0.58 | 0 | удов. | [8 empty] | 0
165 | РМЭ-71395 | 1.2 | 0.588 | 205 | РМЭ-71451 | 1 | 0.49 | 107 | РМЭ-71331 | 0.04 | 0.04 | 1 | 0 | 0.58 | 0 | удов. | [8 empty] | 0
166 | РМЭ-71396 | 1 | 0.49 | 206 | РМЭ-71453 | 1 | 0.49 | 108 | РМЭ-71332 | 0.18 | 0.18 | 3.6 | 0 | 1.656 | 0 | удов. | [8 empty] | 0
167 | РМЭ-71398 | 1 | 0.49 | 207 | РМЭ-71454 | 1 | 0.49 | 109 | РМЭ-71334 | 0.05 | 0.05 | 1 | 0 | 0.58 | 0 | удов. | [8 empty] | 0
168 | РМЭ-71402 | 1.6 | 0.784 | 208 | РМЭ-71455 | 1 | 0.49 | 110 | РМЭ-71335 | 0.04 | 0.04 | 1 | 0 | 0.58 | 0 | удов. | [8 empty] | 0
169 | РМЭ-71403 | 1.6 | 0.784 | 209 | РМЭ-71456 | 1 | 0.49 | 111 | РМЭ-71336 | 0.06 | 0.06 | 1.2 | 0 | 0.696 | 0 | удов. | [8 empty] | 0
170 | РМЭ-71404 | 1.2 | 0.588 | 210 | РМЭ-71457 | 1 | 0.49 | 112 | РМЭ-71337 | 0.04 | 0.04 | 1 | 0 | 0.58 | 0 | удов. | [8 empty] | 0
171 | РМЭ-71405 | 1.2 | 0.588 | 211 | РМЭ-71458 | 1 | 0.49 | 113 | РМЭ-71338 | 0.12 | 0.12 | 2.4 | 0 | 1.104 | 0 | удов. | [8 empty] | 0
172 | РМЭ-71406 | 1.4 | 0.686 | 212 | РМЭ-71459 | 3.8 | 1.482 | 114 | РМЭ-71339 | 0.05 | 0.05 | 1 | 0 | 0.58 | 0 | удов. | [8 empty] | 0
173 | РМЭ-71407 | 1.2 | 0.588 | 213 |  |  |  | 115 | РМЭ-71340 | 0.17 | 0.17 | 3.4 | 0 | 1.564 | 0 | удов. | [8 empty] | 0
174 | РМЭ-71408 | 1.4 | 0.686 | 214 |  |  |  | 116 | РМЭ-71341 | 0.14 | 0.14 | 2.8 | 0 | 1.288 | 0 | удов. | [8 empty] | 0
175 | РМЭ-71411 | 1.4 | 0.686 | 215 |  |  |  | 117 | РМЭ-71342 | 0.06 | 0.06 | 1.2 | 0 | 0.696 | 0 | удов. | [8 empty] | 0
176 | РМЭ-71412 | 1 | 0.49 | 216 |  |  |  | 118 | РМЭ-71343 | 0.08 | 0.08 | 1.6 | 0 | 0.928 | 0 | удов. | [8 empty] | 0
Нижний предел количественного определения 1,0 г/т |  |  |  |  | НПО-ниже предела количественного определения |  |  | 119 | РМЭ-71344 | 0.11 | 0.11 | 2.2 | 0 | 1.012 | 0 | удов. | [8 empty] | 0
Если результат НПО- погрешность не рассчитывается | [7 empty] | 120 | РМЭ-71345 | 0.05 | 0.05 | 1 | 0 | 0.58 | 0 | удов. | [8 empty] | 0
Протокол составлен в 2 экземплярах. Оба имеют равную юридическую силу. Один экземпляр находится у заказчика, другой в ПАЛ. | [7 empty] | 121 | РМЭ-71346 | 0.08 | 0.08 | 1.6 | 0 | 0.928 | 0 | удов. | [8 empty] | 0
| Начальник лаборатории |  |  |  | Кузьменко С.М. |  |  | 122 | РМЭ-71347 | 0.04 | 0.04 | 1 | 0 | 0.58 | 0 | удов. | [8 empty] | 0
1 | 2 | 3 | 4 | 5 | 6 | 7 | 8 | 123 | РМЭ-71348 | 0.12 | 0.12 | 2.4 | 0 | 1.104 | 0 | удов. | [8 empty] | 0
217 |  |  |  | 257 |  |  |  | 124 | РМЭ-71349 | 0.08 | 0.08 | 1.6 | 0 | 0.928 | 0 | удов. | [8 empty] | 0
218 |  |  |  | 258 |  |  |  | 125 | РМЭ-71350 | 0.05 | 0.05 | 1 | 0 | 0.58 | 0 | удов. | [8 empty] | 0
219 |  |  |  | 259 |  |  |  | 126 | РМЭ-71351 | 0.04 | 0.04 | 1 | 0 | 0.58 | 0 | удов. | [8 empty] | 0
220 |  |  |  | 260 |  |  |  | 127 | РМЭ-71352 | 0.06 | 0.06 | 1.2 | 0 | 0.696 | 0 | удов. | [8 empty] | 0
221 |  |  |  | 261 |  |  |  | 128 | РМЭ-71353 | 0.05 | 0.05 | 1 | 0 | 0.58 | 0 | удов. | [8 empty] | 0
222 |  |  |  | 262 |  |  |  | 129 | РМЭ-71354 | 0.1 | 0.1 | 2 | 0 | 0.92 | 0 | удов. | [8 empty] | 0
223 |  |  |  | 263 |  |  |  | 130 | РМЭ-71355 | 0.09 | 0.09 | 1.8 | 0 | 1.044 | 0 | удов. | [8 empty] | 0
224 |  |  |  | 264 |  |  |  | 131 | РМЭ-71356 | 0.25 | 0.25 | 5 | 0 | 2.1 | 0 | удов. | [8 empty] | 0
225 |  |  |  | 265 |  |  |  | 132 | РМЭ-71357 | 0.04 | 0.04 | 1 | 0 | 0.58 | 0 | удов. | [8 empty] | 0
226 |  |  |  | 266 |  |  |  | 133 | РМЭ-71359 | 0.08 | 0.08 | 1.6 | 0 | 0.928 | 0 | удов. | [8 empty] | 0
227 |  |  |  | 267 |  |  |  | 134 | РМЭ-71360 | 0.25 | 0.25 | 5 | 0 | 2.1 | 0 | удов. | [8 empty] | 0
228 |  |  |  | 268 |  |  |  | 135 | РМЭ-71361 | 0.05 | 0.05 | 1 | 0 | 0.58 | 0 | удов. | [8 empty] | 0
229 |  |  |  | 269 |  |  |  | 136 | РМЭ-71362 | 0.12 | 0.12 | 2.4 | 0 | 1.104 | 0 | удов. | [8 empty] | 0
230 |  |  |  | 270 |  |  |  | 137 | РМЭ-71363 | 0.03 | 0.03 | 1 | 0 | 0.58 | 0 | удов. | [8 empty] | 0
231 |  |  |  | 271 |  |  |  | 138 | РМЭ-71364 | 0.06 | 0.06 | 1.2 | 0 | 0.696 | 0 | удов. | [8 empty] | 0
232 |  |  |  | 272 |  |  |  | 139 | РМЭ-71365 | 0.08 | 0.08 | 1.6 | 0 | 0.928 | 0 | удов. | [8 empty] | 0
233 |  |  |  | 273 |  |  |  | 140 | РМЭ-71366 | 0.18 | 0.18 | 3.6 | 0 | 1.656 | 0 | удов.
234 |  |  |  | 274 |  |  |  | 141 | РМЭ-71367 | 0.1 | 0.1 | 2 | 0 | 0.92 | 0 | удов.
235 |  |  |  | 275 |  |  |  | 142 | РМЭ-71368 | 0.12 | 0.12 | 2.4 | 0 | 1.104 | 0 | удов.
236 |  |  |  | 276 |  |  |  | 143 | РМЭ-71369 | 0.04 | 0.04 | 1 | 0 | 0.58 | 0 | удов.
237 |  |  |  | 277 |  |  |  | 144 | РМЭ-71370 | 0.06 | 0.06 | 1.2 | 0 | 0.696 | 0 | удов.
238 |  |  |  | 278 |  |  |  | 145 | РМЭ-71371 | 0.04 | 0.04 | 1 | 0 | 0.58 | 0 | удов.
239 |  |  |  | 279 |  |  |  | 146 | РМЭ-71372 | 0.06 | 0.06 | 1.2 | 0 | 0.696 | 0 | удов.
240 |  |  |  | 280 |  |  |  | 147 | РМЭ-71373 | 0.04 | 0.04 | 1 | 0 | 0.58 | 0 | удов.
241 |  |  |  | 281 |  |  |  | 148 | РМЭ-71374 | 0.07 | 0.07 | 1.4 | 0 | 0.812 | 0 | удов.
242 |  |  |  | 282 |  |  |  | 149 | РМЭ-71375 | 0.05 | 0.05 | 1 | 0 | 0.58 | 0 | удов.
243 |  |  |  | 283 |  |  |  | 150 | РМЭ-71376 | 0.29 | 0.29 | 5.8 | 0 | 2.436 | 0 | удов.
244 |  |  |  | 284 |  |  |  | 151 | РМЭ-71377 | 0.07 | 0.07 | 1.4 | 0 | 0.812 | 0 | удов.
245 |  |  |  | 285 |  |  |  | 152 | РМЭ-71378 | 0.05 | 0.05 | 1 | 0 | 0.58 | 0 | удов.
246 |  |  |  | 286 |  |  |  | 153 | РМЭ-71379 | 0.06 | 0.06 | 1.2 | 0 | 0.696 | 0 | удов.
247 |  |  |  | 287 |  |  |  | 154 | РМЭ-71381 | 0.05 | 0.05 | 1 | 0 | 0.58 | 0 | удов.
248 |  |  |  | 288 |  |  |  | 155 | РМЭ-71382 | 0.06 | 0.06 | 1.2 | 0 | 0.696 | 0 | удов.
249 |  |  |  | 289 |  |  |  | 156 | РМЭ-71383 | 0.04 | 0.04 | 1 | 0 | 0.58 | 0 | удов.
250 |  |  |  | 290 |  |  |  | 157 | РМЭ-71385 | 0.04 | 0.04 | 1 | 0 | 0.58 | 0 | удов.
251 |  |  |  | 291 |  |  |  | 158 | РМЭ-71386 | 0.04 | 0.04 | 1 | 0 | 0.58 | 0 | удов.
252 |  |  |  | 292 |  |  |  | 159 | РМЭ-71389 | 0.04 | 0.04 | 1 | 0 | 0.58 | 0 | удов.
253 |  |  |  | 293 |  |  |  | 160 | РМЭ-71390 | 0.03 | 0.03 | 1 | 0 | 0.58 | 0 | удов.
254 |  |  |  | 294 |  |  |  | 161 | РМЭ-71391 | 0.06 | 0.06 | 1.2 | 0 | 0.696 | 0 | удов.
255 |  |  |  | 295 |  |  |  | 162 | РМЭ-71392 | 0.04 | 0.04 | 1 | 0 | 0.58 | 0 | удов.
256 |  |  |  | 296 |  |  |  | 163 | РМЭ-71393 | 0.04 | 0.04 | 1 | 0 | 0.58 | 0 | удов.
Нижний предел количественного определения 1,0 г/т |  |  |  |  | НПО-ниже предела количественного определения |  |  | 164 | РМЭ-71394 | 0.05 | 0.05 | 1 | 0 | 0.58 | 0 | удов.
Если результат НПО- погрешность не рассчитывается | [7 empty] | 165 | РМЭ-71395 | 0.06 | 0.06 | 1.2 | 0 | 0.696 | 0 | удов.
Протокол составлен в 2 экземплярах. Оба имеют равную юридическую силу. Один экземпляр находится у заказчика, другой в ПАЛ. | [7 empty] | 166 | РМЭ-71396 | 0.05 | 0.05 | 1 | 0 | 0.58 | 0 | удов.
| Начальник лаборатории |  |  |  | Кузьменко С.М. |  |  | 167 | РМЭ-71398 | 0.04 | 0.04 | 1 | 0 | 0.58 | 0 | удов.
[8 empty] | 168 | РМЭ-71402 | 0.08 | 0.08 | 1.6 | 0 | 0.928 | 0 | удов.
[8 empty] | 169 | РМЭ-71403 | 0.08 | 0.08 | 1.6 | 0 | 0.928 | 0 | удов.
[8 empty] | 170 | РМЭ-71404 | 0.06 | 0.06 | 1.2 | 0 | 0.696 | 0 | удов.
[8 empty] | 171 | РМЭ-71405 | 0.06 | 0.06 | 1.2 | 0 | 0.696 | 0 | удов.
[8 empty] | 172 | РМЭ-71406 | 0.07 | 0.07 | 1.4 | 0 | 0.812 | 0 | удов.
[8 empty] | 173 | РМЭ-71407 | 0.06 | 0.06 | 1.2 | 0 | 0.696 | 0 | удов.
[8 empty] | 174 | РМЭ-71408 | 0.07 | 0.07 | 1.4 | 0 | 0.812 | 0 | удов.
[8 empty] | 175 | РМЭ-71411 | 0.07 | 0.07 | 1.4 | 0 | 0.812 | 0 | удов.
[8 empty] | 176 | РМЭ-71412 | 0.05 | 0.05 | 1 | 0 | 0.58 | 0 | удов.
[8 empty] | 177 | РМЭ-71413 | 0.08 | 0.08 | 1.6 | 0 | 0.928 | 0 | удов.
[8 empty] | 178 | РМЭ-71414 | 0.11 | 0.11 | 2.2 | 0 | 1.012 | 0 | удов.
[8 empty] | 179 | РМЭ-71415 | 0.05 | 0.05 | 1 | 0 | 0.58 | 0 | удов.
[8 empty] | 180 | РМЭ-71418 | 0.14 | 0.14 | 2.8 | 0 | 1.288 | 0 | удов.
[8 empty] | 181 | РМЭ-71419 | 0.06 | 0.06 | 1.2 | 0 | 0.696 | 0 | удов.
[8 empty] | 182 | РМЭ-71420 | 0.05 | 0.05 | 1 | 0 | 0.58 | 0 | удов.
[8 empty] | 183 | РМЭ-71421 | 0.19 | 0.19 | 3.8 | 0 | 1.748 | 0 | удов.
[8 empty] | 184 | РМЭ-71422 | 0.19 | 0.19 | 3.8 | 0 | 1.748 | 0 | удов.
[8 empty] | 185 | РМЭ-71423 | 0.09 | 0.09 | 1.8 | 0 | 1.044 | 0 | удов.
[8 empty] | 186 | РМЭ-71424 | 0.07 | 0.07 | 1.4 | 0 | 0.812 | 0 | удов.
[8 empty] | 187 | РМЭ-71425 | 0.09 | 0.09 | 1.8 | 0 | 1.044 | 0 | удов.
[8 empty] | 188 | РМЭ-71429 | 0.12 | 0.12 | 2.4 | 0 | 1.104 | 0 | удов.
[8 empty] | 189 | РМЭ-71430 | 0.13 | 0.13 | 2.6 | 0 | 1.196 | 0 | удов.
[8 empty] | 190 | РМЭ-71431 | 0.11 | 0.11 | 2.2 | 0 | 1.012 | 0 | удов.
[8 empty] | 191 | РМЭ-71432 | 0.14 | 0.14 | 2.8 | 0 | 1.288 | 0 | удов.
[8 empty] | 192 | РМЭ-71433 | 0.12 | 0.12 | 2.4 | 0 | 1.104 | 0 | удов.
[8 empty] | 193 | РМЭ-71434 | 0.06 | 0.06 | 1.2 | 0 | 0.696 | 0 | удов.
[8 empty] | 194 | РМЭ-71435 | 0.06 | 0.06 | 1.2 | 0 | 0.696 | 0 | удов.
[8 empty] | 195 | РМЭ-71436 | 0.03 | 0.03 | 1 | 0 | 0.58 | 0 | удов.
[8 empty] | 196 | РМЭ-71437 | 0.07 | 0.07 | 1.4 | 0 | 0.812 | 0 | удов.
[8 empty] | 197 | РМЭ-71438 | 0.04 | 0.04 | 1 | 0 | 0.58 | 0 | удов.
[8 empty] | 198 | РМЭ-71442 | 0.25 | 0.25 | 5 | 0 | 2.1 | 0 | удов.
[8 empty] | 199 | РМЭ-71443 | 0.09 | 0.09 | 1.8 | 0 | 1.044 | 0 | удов.
[8 empty] | 200 | РМЭ-71444 | 0.06 | 0.06 | 1.2 | 0 | 0.696 | 0 | удов.
[8 empty] | 201 | РМЭ-71446 | 0.06 | 0.06 | 1.2 | 0 | 0.696 | 0 | удов.
[8 empty] | 202 | РМЭ-71447 | 0.04 | 0.04 | 1 | 0 | 0.58 | 0 | удов.
[8 empty] | 203 | РМЭ-71448 | 0.04 | 0.04 | 1 | 0 | 0.58 | 0 | удов.
[8 empty] | 204 | РМЭ-71449 | 0.1 | 0.1 | 2 | 0 | 0.92 | 0 | удов.
[8 empty] | 205 | РМЭ-71451 | 0.03 | 0.03 | 1 | 0 | 0.58 | 0 | удов.
[8 empty] | 206 | РМЭ-71453 | 0.05 | 0.05 | 1 | 0 | 0.58 | 0 | удов.
[8 empty] | 207 | РМЭ-71454 | 0.05 | 0.05 | 1 | 0 | 0.58 | 0 | удов.
[8 empty] | 208 | РМЭ-71455 | 0.03 | 0.03 | 1 | 0 | 0.58 | 0 | удов.
[8 empty] | 209 | РМЭ-71456 | 0.04 | 0.04 | 1 | 0 | 0.58 | 0 | удов.
[8 empty] | 210 | РМЭ-71457 | 0.03 | 0.03 | 1 | 0 | 0.58 | 0 | удов.
[8 empty] | 211 | РМЭ-71458 | 0.05 | 0.05 | 1 | 0 | 0.58 | 0 | удов.
[8 empty] | 212 | РМЭ-71459 | 0.19 | 0.19 | 3.8 | 0 | 1.748 | 0 | удов.

## Лист2(старый)
ООО "Рябиновое"
Пробирно-аналитическая лаборатория
Сертификат соответствия № СДС «УКАРГЕО» RU 0045.18 действителен до 09.11.2023
678900, Республика Саха (Якутия),
г. Алдан, ул. 26 Пикет д. 12, ГОК "Рябиновый"
E-mail: seligdar@seligdar.ru;skuzmenko@seligdar.ru
Тел: 8 (41145) 37-2-45 (добавочный 2177)
| Протокол испытаний № С-74 |  |  |  |  | от 20.05.2019 на 3 листах |  |  | Внутренний контроль повторяемости результатов испытаний | [7 empty] | Внутренний приемочный контроль партии проб
Заказчик: участок |  | "Рябиновый" | [5 empty] | Заказчик: участок |  | "Рябиновый" | [6 empty] | Заказчик: участок | "Рябиновый"
Объект испытаний: Золотосодержащие руды и горные породы | [7 empty] | Объект испытаний: Золотосодержащие руды и горные породы | [8 empty] | Объект испытаний: Золотосодержащие руды и горные породы
Заказ № | 353,376,403,404,411 | [6 empty] | Заказ № |  | 353,376,403,404,411 | [6 empty] | Заказ № | 353,376,403,404,411
Метод испытаний: Атомно-абсорбционный анализ (Инструкция НСАМ № 130-с) | [7 empty] | Метод испытаний: Атомно-абсорбционный анализ (Инструкция НСАМ № 130-с) | [8 empty] | Метод испытаний: Атомно-абсорбционный анализ (Инструкция НСАМ № 130-с)
Средство измерений: ICE3300 FL AA System, номер АА02170103 | [7 empty] | Средство измерения: | [8 empty] | Средство измерения:
Срок выполнения испытаний : |  | 16.05.2019-19.05.2019 | [5 empty] | Срок выполнения испытаний : |  | 16.05.2019-19.05.2019 | [6 empty] | Срок выполнения испытаний : |  | 16.05.2019-19.05.2019
Результаты испытаний на серебро | [16 empty] | Число проб в партии |  | 212 |  | Число проб в контрольной выборке |  |  | 23
№ п/п | № пробы заказчика | Содержа- ние, Ag г/т | Погреш- ность при Р=0,95), ± Δ , г/т | № п/п | № пробы заказчика | Содержа- ние, Ag г/т | Погреш- ность при Р=0,95), ± Δ , г/т | № п/п | № пробы заказчика | 1-е | 2-е |  |  | Норматив контроля повторяемости | Отношение | Заключение | № п/п | №№ пробы заказчика | Основные | Контрольн | Расхожден | Норматив | Отношение | Критерий знаков | максимальное значение Смах
[10 empty] | определ | определ | среднее |  |  |  | о годности |  |  | определ | определ | %, отн | контроля
[10 empty] | в выборке | в выборке | в выборке | ¦C1-C2¦= |  | dk / dr | результатов |  |  | в выборке | в выборке |  | % отн. | DK,r / Dr
1 | 2 | 3 | 4 | 5 | 6 | 7 | 8 |  |  | С1 | С2 | Сср | dK = | dr |  |  |  |  | Ср | Ск | DK,r | Dr
1 | РМЭ-71211 | 1 | 0.49 | 29 | РМЭ-71243 | 3.6 | 1.404 | 1 | РМЭ-71211 | 0.05 | 0.05 | 1 | 0 | 0.58 | 0 | удов. | 1 | РМЭ-71216 | 1 | 1 | 0 | 58.3 | 0 |  | 1 | 0.07 | 0.07
2 | РМЭ-71212 | 1 | 0.49 | 30 | РМЭ-71244 | 2.8 | 1.092 | 2 | РМЭ-71212 | 0.04 | 0.04 | 1 | 0 | 0.58 | 0 | удов. | 2 | РМЭ-71229 | 1.6 | 1.6 | 0 | 58.3 | 0 |  | 1.6 | 0.075 | 0.075
3 | РМЭ-71213 | 1 | 0.49 | 31 | РМЭ-71245 | 2.2 | 0.858 | 3 | РМЭ-71213 | 0.05 | 0.05 | 1 | 0 | 0.58 | 0 | удов. | 3 | РМЭ-71240 | 1.4 | 1.4 | 0 | 58.3 | 0 |  | 1.4 | 0.063 | 0.063
4 | РМЭ-71214 | 1.2 | 0.588 | 32 | РМЭ-71248 | 1 | 0.49 | 4 | РМЭ-71214 | 0.06 | 0.06 | 1.2 | 0 | 0.696 | 0 | удов. | 4 | РМЭ-71252 | 1.2 | 1.2 | 0 | 58.3 | 0 |  | 1.2 | 0.092 | 0.092
5 | РМЭ-71215 | 1.4 | 0.686 | 33 | РМЭ-71249 | 4 | 1.56 | 5 | РМЭ-71215 | 0.07 | 0.07 | 1.4 | 0 | 0.812 | 0 | удов. | 5 | РМЭ-71263 | 1 | 1 | 0 | 58.3 | 0 |  | 1 | 0.07 | 0.07
6 | РМЭ-71216 | 1 | 0.49 | 34 | РМЭ-71250 | 2.8 | 1.092 | 6 | РМЭ-71216 | 0.04 | 0.04 | 1 | 0 | 0.58 | 0 | удов. | 6 | РМЭ-71273 | 1 | 1 | 0 | 58.3 | 0 |  | 1 | 0.073 | 0.073
7 | РМЭ-71217 | 1.4 | 0.686 | 35 | РМЭ-71251 | 2.2 | 0.858 | 7 | РМЭ-71217 | 0.07 | 0.07 | 1.4 | 0 | 0.812 | 0 | удов. | 7 | РМЭ-71278 | 1.8 | 1.8 | 0 | 58.3 | 0 |  | 1.8 | 0.092 | 0.092
8 | РМЭ-71218 | 1.4 | 0.686 | 36 | РМЭ-71252 | 1.2 | 0.588 | 8 | РМЭ-71218 | 0.07 | 0.07 | 1.4 | 0 | 0.812 | 0 | удов. | 8 | РМЭ-71288 | 1.4 | 1.4 | 0 | 58.3 | 0 |  | 1.4 | 0.101 | 0.101
9 | РМЭ-71220 | 1.2 | 0.588 | 37 | РМЭ-71253 | 1.8 | 0.882 | 9 | РМЭ-71220 | 0.06 | 0.06 | 1.2 | 0 | 0.696 | 0 | удов. | 9 | РМЭ-71301 | 1.2 | 1.2 | 0 | 58.3 | 0 |  | 1.2 | 0.101 | 0.101
10 | РМЭ-71221 | 1.4 | 0.686 | 38 | РМЭ-71254 | 1.4 | 0.686 | 10 | РМЭ-71221 | 0.07 | 0.07 | 1.4 | 0 | 0.812 | 0 | удов. | 10 | РМЭ-71312 | 1.2 | 1.2 | 0 | 58.3 | 0 |  | 1.2 | 0.064 | 0.064
11 | РМЭ-71222 | 1 | 0.49 | 39 | РМЭ-71255 | 1.4 | 0.686 | 11 | РМЭ-71222 | 0.03 | 0.03 | 1 | 0 | 0.58 | 0 | удов. | 11 | РМЭ-71323 | НПО | НПО | #VALUE! | 58.3 | #VALUE! |  | 0 | 0.029 | 0.029
12 | РМЭ-71225 | 1.2 | 0.588 | 40 | РМЭ-71257 | 1.2 | 0.588 | 12 | РМЭ-71225 | 0.06 | 0.06 | 1.2 | 0 | 0.696 | 0 | удов. | 12 | РМЭ-71329 | 1.2 | 1.2 | 0 | 59.3 | 0 |  | 1.2 | 0.14 | 0.014
13 | РМЭ-71226 | 1.4 | 0.686 | 41 | РМЭ-71258 | 1.2 | 0.588 | 13 | РМЭ-71226 | 0.07 | 0.07 | 1.4 | 0 | 0.812 | 0 | удов. | 13 | РМЭ-71340 | 3.4 | 3.4 | 0 | 60.3 | 0 |  | 3.4 | 0.064 | 0.064
14 | РМЭ-71227 | 1.8 | 0.882 | 42 | РМЭ-71259 | 1.6 | 0.784 | 14 | РМЭ-71227 | 0.09 | 0.09 | 1.8 | 0 | 1.044 | 0 | удов. | 14 | РМЭ-71350 | 1 | 1 | 0 | 61.3 | 0 |  | 1 | 0.016 | 0.016
15 | РМЭ-71228 | 1.4 | 0.686 | 43 | РМЭ-71260 | 1.8 | 0.882 | 15 | РМЭ-71228 | 0.07 | 0.07 | 1.4 | 0 | 0.812 | 0 | удов. | 15 | РМЭ-71361 | 1 | 1 | 0 | 62.3 | 0 |  | 1 | 0.068 | 0.068
16 | РМЭ-71229 | 1.6 | 0.784 | 44 | РМЭ-71261 | 2 | 0.78 | 16 | РМЭ-71229 | 0.08 | 0.08 | 1.6 | 0 | 0.928 | 0 | удов. | 16 | РМЭ-71371 | 1 | 1 | 0 | 63.3 | 0 |  | 1 | 0.067 | 0.067
17 | РМЭ-71230 | 1.2 | 0.588 | 45 | РМЭ-71262 | 1.8 | 0.882 | 17 | РМЭ-71230 | 0.06 | 0.06 | 1.2 | 0 | 0.696 | 0 | удов. | 17 | РМЭ-71382 | 1.2 | 1.2 | 0 | 64.3 | 0 |  | 1.2
18 | РМЭ-71231 | 1.6 | 0.784 | 46 | РМЭ-71263 | 1 | 0.49 | 18 | РМЭ-71231 | 0.08 | 0.08 | 1.6 | 0 | 0.928 | 0 | удов. | 18 | РМЭ-71391 | 1.2 | 1.2 | 0 | 65.3 | 0 |  | 1.2
19 | РМЭ-71232 | 1.8 | 0.882 | 47 | РМЭ-71264 | 1 | 0.49 | 19 | РМЭ-71232 | 0.09 | 0.09 | 1.8 | 0 | 1.044 | 0 | удов. | 19 | РМЭ-71405 | 1.2 | 1.2 | 0 | 66.3 | 0 |  | 1.2
20 | РМЭ-71233 | 1.2 | 0.588 | 48 | РМЭ-71265 | 1 | 0.49 | 20 | РМЭ-71233 | 0.06 | 0.06 | 1.2 | 0 | 0.696 | 0 | удов. | 20 | РМЭ-71419 | 1.2 | 1.2 | 0 | 67.3 | 0 |  | 1.2
21 | РМЭ-71234 | 1.4 | 0.686 | 49 | РМЭ-71266 | 1 | 0.49 | 21 | РМЭ-71234 | 0.07 | 0.07 | 1.4 | 0 | 0.812 | 0 | удов. | 21 | РМЭ-71432 | 2.8 | 2.8 | 0 | 68.3 | 0 |  | 2.8
22 | РМЭ-71235 | 1.2 | 0.588 | 50 | РМЭ-71267 | 1 | 0.49 | 22 | РМЭ-71235 | 0.06 | 0.06 | 1.2 | 0 | 0.696 | 0 | удов. | 22 | РМЭ-71447 | 1 | 1 | 0 | 69.3 | 0 |  | 1
23 | РМЭ-71236 | 1.2 | 0.588 | 51 | РМЭ-71268 | 1 | 0.49 | 23 | РМЭ-71236 | 0.06 | 0.06 | 1.2 | 0 | 0.696 | 0 | удов. | 23 | РМЭ-71459 | 3.8 | 3.8 | 0 | 70.3 | 0 |  | 3.8
24 | РМЭ-71237 | 1 | 0.49 | 52 | РМЭ-71269 | 1.2 | 0.588 | 24 | РМЭ-71237 | 0.05 | 0.05 | 1 | 0 | 0.58 | 0 | удов. | [8 empty] | 0
25 | РМЭ-71239 | 1.2 | 0.588 | 53 | РМЭ-71270 | 1 | 0.49 | 25 | РМЭ-71239 | 0.06 | 0.06 | 1.2 | 0 | 0.696 | 0 | удов. | [8 empty] | 0
26 | РМЭ-71240 | 1.4 | 0.686 | 54 | РМЭ-71271 | 1 | 0.49 | 26 | РМЭ-71240 | 0.07 | 0.07 | 1.4 | 0 | 0.812 | 0 | удов. | [8 empty] | 0
27 | РМЭ-71241 | 2.4 | 0.936 | 55 | РМЭ-71272 | 1 | 0.49 | 27 | РМЭ-71241 | 0.12 | 0.12 | 2.4 | 0 | 1.104 | 0 | удов. | [8 empty] | 0
28 | РМЭ-71242 | 2.6 | 1.014 | 56 | РМЭ-71273 | 1 | 0.49 | 28 | РМЭ-71242 | 0.13 | 0.13 | 2.6 | 0 | 1.196 | 0 | удов. | [8 empty] | 0
Нижний предел количественного определения 1,0 г/т |  |  |  |  | НПО-ниже предела количественного определения |  |  | 29 | РМЭ-71243 | 0.18 | 0.18 | 3.6 | 0 | 1.656 | 0 | удов. | [8 empty] | 0
Если результат НПО- погрешность не рассчитывается | [7 empty] | 30 | РМЭ-71244 | 0.14 | 0.14 | 2.8
Протокол составлен в 2 экземплярах. Оба имеют равную юридическую силу. Один экземпляр находится у заказчика, другой в ПАЛ. | [7 empty] | 31 | РМЭ-71245 | 0.11 | 0.11 | 2.2 | 0 | 1.012 | 0 | удов. | [8 empty] | 0
| Начальник лаборатории |  |  |  | Кузьменко С.М. |  |  | 32 | РМЭ-71248 | 0.05 | 0.05 | 1 | 0 | 0.58 | 0 | удов. | [8 empty] | 0
1 | 2 | 3 | 4 | 5 | 6 | 7 | 8 | 33 | РМЭ-71249 | 0.2 | 0.2 | 4 | 0 | 1.84 | 0 | удов. | [8 empty] | 0
57 | РМЭ-71274 | 1.8 | 0.882 | 97 | РМЭ-71321 | 1 | 0.49 | 34 | РМЭ-71250 | 0.14 | 0.14 | 2.8 | 0 | 1.288 | 0 | удов. | [8 empty] | 0
58 | РМЭ-71275 | 1 | 0.49 | 98 | РМЭ-71322 | 1 | 0.49 | 35 | РМЭ-71251 | 0.11 | 0.11 | 2.2 | 0 | 1.012 | 0 | удов. | [8 empty] | 0
59 | РМЭ-71278 | 1.8 | 0.882 | 99 | РМЭ-71323 | НПО | — | 36 | РМЭ-71252 | 0.06 | 0.06 | 1.2 | 0 | 0.696 | 0 | удов. | [8 empty] | 0
60 | РМЭ-71279 | 4 | 1.56 | 100 | РМЭ-71324 | НПО | — | 37 | РМЭ-71253 | 0.09 | 0.09 | 1.8 | 0 | 1.044 | 0 | удов. | [8 empty] | 0
61 | РМЭ-71280 | 2 | 0.78 | 101 | РМЭ-71325 | 3.4 | 1.326 | 38 | РМЭ-71254 | 0.07 | 0.07 | 1.4 | 0 | 0.812 | 0 | удов. | [8 empty] | 0
62 | РМЭ-71281 | 2.2 | 0.858 | 102 | РМЭ-71326 | 1.2 | 0.588 | 39 | РМЭ-71255 | 0.07 | 0.07 | 1.4 | 0 | 0.812 | 0 | удов. | [8 empty] | 0
63 | РМЭ-71282 | 2.4 | 0.936 | 103 | РМЭ-71327 | 3.2 | 1.248 | 40 | РМЭ-71257 | 0.06 | 0.06 | 1.2 | 0 | 0.696 | 0 | удов. | [8 empty] | 0
64 | РМЭ-71283 | 3 | 1.17 | 104 | РМЭ-71328 | 1.8 | 0.882 | 41 | РМЭ-71258 | 0.06 | 0.06 | 1.2 | 0 | 0.696 | 0 | удов. | [8 empty] | 0
65 | РМЭ-71284 | 3.2 | 1.248 | 105 | РМЭ-71329 | 1.2 | 0.588 | 42 | РМЭ-71259 | 0.08 | 0.08 | 1.6 | 0 | 0.928 | 0 | удов. | [8 empty] | 0
66 | РМЭ-71285 | 1.6 | 0.784 | 106 | РМЭ-71330 | 1 | 0.49 | 43 | РМЭ-71260 | 0.09 | 0.09 | 1.8 | 0 | 1.044 | 0 | удов. | [8 empty] | 0
67 | РМЭ-71286 | 3.4 | 1.326 | 107 | РМЭ-71331 | 1 | 0.49 | 44 | РМЭ-71261 | 0.1 | 0.1 | 2 | 0 | 0.92 | 0 | удов. |  |  | Промахов - нет | [5 empty] | 0
68 | РМЭ-71287 | 2.4 | 0.936 | 108 | РМЭ-71332 | 3.6 | 1.404 | 45 | РМЭ-71262 | 0.09 | 0.09 | 1.8 | 0 | 1.044 | 0 | удов. |  |  | Партия принята | [5 empty] | 0
69 | РМЭ-71288 | 1.4 | 0.686 | 109 | РМЭ-71334 | 1 | 0.49 | 46 | РМЭ-71263 | 0.05 | 0.05 | 1 | 0 | 0.58 | 0 | удов. | [8 empty] | 0
70 | РМЭ-71291 | 2 | 0.78 | 110 | РМЭ-71335 | 1 | 0.49 | 47 | РМЭ-71264 | 0.05 | 0.05 | 1 | 0 | 0.58 | 0 | удов. | [8 empty] | 0
71 | РМЭ-71292 | 1.8 | 0.882 | 111 | РМЭ-71336 | 1.2 | 0.588 | 48 | РМЭ-71265 | 0.03 | 0.03 | 1 | 0 | 0.58 | 0 | удов. | [8 empty] | 0
72 | РМЭ-71294 | 2.2 | 0.858 | 112 | РМЭ-71337 | 1 | 0.49 | 49 | РМЭ-71266 | 0.04 | 0.04 | 1 | 0 | 0.58 | 0 | удов. | [8 empty] | 0
73 | РМЭ-71295 | 1 | 0.49 | 113 | РМЭ-71338 | 2.4 | 0.936 | 50 | РМЭ-71267 | 0.03 | 0.03 | 1 | 0 | 0.58 | 0 | удов. | [8 empty] | 0
74 | РМЭ-71296 | 1.2 | 0.588 | 114 | РМЭ-71339 | 1 | 0.49 | 51 | РМЭ-71268 | 0.04 | 0.04 | 1 | 0 | 0.58 | 0 | удов. | [8 empty] | 0
75 | РМЭ-71297 | 1 | 0.49 | 115 | РМЭ-71340 | 3.4 | 1.326 | 52 | РМЭ-71269 | 0.06 | 0.06 | 1.2 | 0 | 0.696 | 0 | удов. | [8 empty] | 0
76 | РМЭ-71298 | 1 | 0.49 | 116 | РМЭ-71341 | 2.8 | 1.092 | 53 | РМЭ-71270 | 0.05 | 0.05 | 1 | 0 | 0.58 | 0 | удов. | [8 empty] | 0
77 | РМЭ-71299 | 1 | 0.49 | 117 | РМЭ-71342 | 1.2 | 0.588 | 54 | РМЭ-71271 | 0.03 | 0.03 | 1 | 0 | 0.58 | 0 | удов. | [8 empty] | 0
78 | РМЭ-71300 | 1 | 0.49 | 118 | РМЭ-71343 | 1.6 | 0.784 | 55 | РМЭ-71272 | 0.05 | 0.05 | 1 | 0 | 0.58 | 0 | удов. | [8 empty] | 0
79 | РМЭ-71301 | 1.2 | 0.588 | 119 | РМЭ-71344 | 2.2 | 0.858 | 56 | РМЭ-71273 | 0.04 | 0.04 | 1 | 0 | 0.58 | 0 | удов. | [8 empty] | 0
80 | РМЭ-71302 | 1.8 | 0.882 | 120 | РМЭ-71345 | 1 | 0.49 | 57 | РМЭ-71274 | 0.09 | 0.09 | 1.8 | 0 | 1.044 | 0 | удов. | [8 empty] | 0
81 | РМЭ-71303 | 1 | 0.49 | 121 | РМЭ-71346 | 1.6 | 0.784 | 58 | РМЭ-71275 | 0.05 | 0.05 | 1 | 0 | 0.58 | 0 | удов. | [8 empty] | 0
82 | РМЭ-71304 | 1.8 | 0.882 | 122 | РМЭ-71347 | 1 | 0.49 | 59 | РМЭ-71278 | 0.09 | 0.09 | 1.8 | 0 | 1.044 | 0 | удов. | [8 empty] | 0
83 | РМЭ-71305 | 2.6 | 1.014 | 123 | РМЭ-71348 | 2.4 | 0.936 | 60 | РМЭ-71279 | 0.2 | 0.2 | 4 | 0 | 1.84 | 0 | удов. | [8 empty] | 0
84 | РМЭ-71306 | 3.4 | 1.326 | 124 | РМЭ-71349 | 1.6 | 0.784 | 61 | РМЭ-71280 | 0.1 | 0.1 | 2 | 0 | 0.92 | 0 | удов. | [8 empty] | 0
85 | РМЭ-71307 | 1.4 | 0.686 | 125 | РМЭ-71350 | 1 | 0.49 | 62 | РМЭ-71281 | 0.11 | 0.11 | 2.2 | 0 | 1.012 | 0 | удов. | [8 empty] | 0
86 | РМЭ-71308 | 1 | 0.49 | 126 | РМЭ-71351 | 1 | 0.49 | 63 | РМЭ-71282 | 0.12 | 0.12 | 2.4 | 0 | 1.104 | 0 | удов. | [8 empty] | 0
87 | РМЭ-71309 | 1.8 | 0.882 | 127 | РМЭ-71352 | 1.2 | 0.588 | 64 | РМЭ-71283 | 0.15 | 0.15 | 3 | 0 | 1.38 | 0 | удов. | [8 empty] | 0
88 | РМЭ-71311 | 1 | 0.49 | 128 | РМЭ-71353 | 1 | 0.49 | 65 | РМЭ-71284 | 0.16 | 0.16 | 3.2 | 0 | 1.472 | 0 | удов. | [8 empty] | 0
89 | РМЭ-71312 | 1.2 | 0.588 | 129 | РМЭ-71354 | 2 | 0.78 | 66 | РМЭ-71285 | 0.08 | 0.08 | 1.6 | 0 | 0.928 | 0 | удов. | [8 empty] | 0
90 | РМЭ-71313 | 3.2 | 1.248 | 130 | РМЭ-71355 | 1.8 | 0.882 | 67 | РМЭ-71286 | 0.17 | 0.17 | 3.4 | 0 | 1.564 | 0 | удов. | [8 empty] | 0
91 | РМЭ-71314 | 1.4 | 0.686 | 131 | РМЭ-71356 | 5 | 1.75 | 68 | РМЭ-71287 | 0.12 | 0.12 | 2.4 | 0 | 1.104 | 0 | удов. | [8 empty] | 0
92 | РМЭ-71315 | 2.6 | 1.014 | 132 | РМЭ-71357 | 1 | 0.49 | 69 | РМЭ-71288 | 0.07 | 0.07 | 1.4 | 0 | 0.812 | 0 | удов. | [8 empty] | 0
93 | РМЭ-71316 | 1 | 0.49 | 133 | РМЭ-71359 | 1.6 | 0.784 | 70 | РМЭ-71291 | 0.1 | 0.1 | 2 | 0 | 0.92 | 0 | удов. | [8 empty] | 0
94 | РМЭ-71317 | 1 | 0.49 | 134 | РМЭ-71360 | 5 | 1.75 | 71 | РМЭ-71292 | 0.09 | 0.09 | 1.8 | 0 | 1.044 | 0 | удов. | [8 empty] | 0
95 | РМЭ-71319 | 2.2 | 0.858 | 135 | РМЭ-71361 | 1 | 0.49 | 72 | РМЭ-71294 | 0.11 | 0.11 | 2.2 | 0 | 1.012 | 0 | удов.
96 | РМЭ-71320 | 2.8 | 1.092 | 136 | РМЭ-71362 | 2.4 | 0.936 | 73 | РМЭ-71295 | 0.04 | 0.04 | 1 | 0 | 0.58 | 0 | удов. | [8 empty] | 0
Нижний предел количественного определения 1,0 г/т |  |  |  |  | НПО-ниже предела количественного определения |  |  | 74 | РМЭ-71296 | 0.06 | 0.06 | 1.2 | 0 | 0.696 | 0 | удов. | [8 empty] | 0
Если результат НПО- погрешность не рассчитывается | [7 empty] | 75 | РМЭ-71297 | 0.04 | 0.04 | 1 | 0 | 0.58 | 0 | удов. | [8 empty] | 0
Протокол составлен в 2 экземплярах. Оба имеют равную юридическую силу. Один экземпляр находится у заказчика, другой в ПАЛ. | [7 empty] | 76 | РМЭ-71298 | 0.03 | 0.03 | 1 | 0 | 0.58 | 0 | удов. | [8 empty] | 0
| Начальник лаборатории |  |  |  | Кузьменко С.М. |  |  | 77 | РМЭ-71299 | 0.04 | 0.04 | 1 | 0 | 0.58 | 0 | удов. | [8 empty] | 0
1 | 2 | 3 | 4 | 5 | 6 | 7 | 8 | 78 | РМЭ-71300 | 0.04 | 0.04 | 1 | 0 | 0.58 | 0 | удов. | [8 empty] | 0
137 | РМЭ-71363 | 1 | 0.49 | 177 | РМЭ-71413 | 1.6 | 0.784 | 79 | РМЭ-71301 | 0.06 | 0.06 | 1.2 | 0 | 0.696 | 0 | удов. | [8 empty] | 0
138 | РМЭ-71364 | 1.2 | 0.588 | 178 | РМЭ-71414 | 2.2 | 0.858 | 80 | РМЭ-71302 | 0.09 | 0.09 | 1.8 | 0 | 1.044 | 0 | удов. | [8 empty] | 0
139 | РМЭ-71365 | 1.6 | 0.784 | 179 | РМЭ-71415 | 1 | 0.49 | 81 | РМЭ-71303 | 0.04 | 0.04 | 1 | 0 | 0.58 | 0 | удов. | [8 empty] | 0
140 | РМЭ-71366 | 3.6 | 1.404 | 180 | РМЭ-71418 | 2.8 | 1.092 | 82 | РМЭ-71304 | 0.09 | 0.09 | 1.8 | 0 | 1.044 | 0 | удов. | [8 empty] | 0
141 | РМЭ-71367 | 2 | 0.78 | 181 | РМЭ-71419 | 1.2 | 0.588 | 83 | РМЭ-71305 | 0.13 | 0.13 | 2.6 | 0 | 1.196 | 0 | удов. | [8 empty] | 0
142 | РМЭ-71368 | 2.4 | 0.936 | 182 | РМЭ-71420 | 1 | 0.49 | 84 | РМЭ-71306 | 0.17 | 0.17 | 3.4 | 0 | 1.564 | 0 | удов. | [8 empty] | 0
143 | РМЭ-71369 | 1 | 0.49 | 183 | РМЭ-71421 | 3.8 | 1.482 | 85 | РМЭ-71307 | 0.07 | 0.07 | 1.4 | 0 | 0.812 | 0 | удов. | [8 empty] | 0
144 | РМЭ-71370 | 1.2 | 0.588 | 184 | РМЭ-71422 | 3.8 | 1.482 | 86 | РМЭ-71308 | 0.05 | 0.05 | 1 | 0 | 0.58 | 0 | удов. | [8 empty] | 0
145 | РМЭ-71371 | 1 | 0.49 | 185 | РМЭ-71423 | 1.8 | 0.882 | 87 | РМЭ-71309 | 0.09 | 0.09 | 1.8 | 0 | 1.044 | 0 | удов. | [8 empty] | 0
146 | РМЭ-71372 | 1.2 | 0.588 | 186 | РМЭ-71424 | 1.4 | 0.686 | 88 | РМЭ-71311 | 0.04 | 0.04 | 1 | 0 | 0.58 | 0 | удов. | [8 empty] | 0
147 | РМЭ-71373 | 1 | 0.49 | 187 | РМЭ-71425 | 1.8 | 0.882 | 89 | РМЭ-71312 | 0.06 | 0.06 | 1.2 | 0 | 0.696 | 0 | удов. | [8 empty] | 0
148 | РМЭ-71374 | 1.4 | 0.686 | 188 | РМЭ-71429 | 2.4 | 0.936 | 90 | РМЭ-71313 | 0.16 | 0.16 | 3.2 | 0 | 1.472 | 0 | удов. | [8 empty] | 0
149 | РМЭ-71375 | 1 | 0.49 | 189 | РМЭ-71430 | 2.6 | 1.014 | 91 | РМЭ-71314 | 0.07 | 0.07 | 1.4 | 0 | 0.812 | 0 | удов. | [8 empty] | 0
150 | РМЭ-71376 | 5.8 | 2.03 | 190 | РМЭ-71431 | 2.2 | 0.858 | 92 | РМЭ-71315 | 0.13 | 0.13 | 2.6 | 0 | 1.196 | 0 | удов. | [8 empty] | 0
151 | РМЭ-71377 | 1.4 | 0.686 | 191 | РМЭ-71432 | 2.8 | 1.092 | 93 | РМЭ-71316 | 0.05 | 0.05 | 1 | 0 | 0.58 | 0 | удов. | [8 empty] | 0
152 | РМЭ-71378 | 1 | 0.49 | 192 | РМЭ-71433 | 2.4 | 0.936 | 94 | РМЭ-71317 | 0.04 | 0.04 | 1 | 0 | 0.58 | 0 | удов. | [8 empty] | 0
153 | РМЭ-71379 | 1.2 | 0.588 | 193 | РМЭ-71434 | 1.2 | 0.588 | 95 | РМЭ-71319 | 0.11 | 0.11 | 2.2 | 0 | 1.012 | 0 | удов. | [8 empty] | 0
154 | РМЭ-71381 | 1 | 0.49 | 194 | РМЭ-71435 | 1.2 | 0.588 | 96 | РМЭ-71320 | 0.14 | 0.14 | 2.8 | 0 | 1.288 | 0 | удов. | [8 empty] | 0
155 | РМЭ-71382 | 1.2 | 0.588 | 195 | РМЭ-71436 | 1 | 0.49 | 97 | РМЭ-71321 | 0.05 | 0.05 | 1 | 0 | 0.58 | 0 | удов. | [8 empty] | 0
156 | РМЭ-71383 | 1 | 0.49 | 196 | РМЭ-71437 | 1.4 | 0.686 | 98 | РМЭ-71322 | 0.03 | 0.03 | 1 | 0 | 0.58 | 0 | удов. | [8 empty] | 0
157 | РМЭ-71385 | 1 | 0.49 | 197 | РМЭ-71438 | 1 | 0.49 | 99 | РМЭ-71323 | 0.02 | 0.02 | НПО | 0 | — | #VALUE! | #VALUE! | [8 empty] | 0
158 | РМЭ-71386 | 1 | 0.49 | 198 | РМЭ-71442 | 5 | 1.75 | 100 | РМЭ-71324 | 0.02 | 0.02 | НПО | 0 | — | #VALUE! | #VALUE! | [8 empty] | 0
159 | РМЭ-71389 | 1 | 0.49 | 199 | РМЭ-71443 | 1.8 | 0.882 | 101 | РМЭ-71325 | 0.17 | 0.17 | 3.4 | 0 | 1.564 | 0 | удов. | [8 empty] | 0
160 | РМЭ-71390 | 1 | 0.49 | 200 | РМЭ-71444 | 1.2 | 0.588 | 102 | РМЭ-71326 | 0.06 | 0.06 | 1.2 | 0 | 0.696 | 0 | удов. | [8 empty] | 0
161 | РМЭ-71391 | 1.2 | 0.588 | 201 | РМЭ-71446 | 1.2 | 0.588 | 103 | РМЭ-71327 | 0.16 | 0.16 | 3.2 | 0 | 1.472 | 0 | удов. | [8 empty] | 0
162 | РМЭ-71392 | 1 | 0.49 | 202 | РМЭ-71447 | 1 | 0.49 | 104 | РМЭ-71328 | 0.09 | 0.09 | 1.8 | 0 | 1.044 | 0 | удов. | [8 empty] | 0
163 | РМЭ-71393 | 1 | 0.49 | 203 | РМЭ-71448 | 1 | 0.49 | 105 | РМЭ-71329 | 0.06 | 0.06 | 1.2 | 0 | 0.696 | 0 | удов. | [8 empty] | 0
164 | РМЭ-71394 | 1 | 0.49 | 204 | РМЭ-71449 | 2 | 0.78 | 106 | РМЭ-71330 | 0.04 | 0.04 | 1 | 0 | 0.58 | 0 | удов. | [8 empty] | 0
165 | РМЭ-71395 | 1.2 | 0.588 | 205 | РМЭ-71451 | 1 | 0.49 | 107 | РМЭ-71331 | 0.04 | 0.04 | 1 | 0 | 0.58 | 0 | удов. | [8 empty] | 0
166 | РМЭ-71396 | 1 | 0.49 | 206 | РМЭ-71453 | 1 | 0.49 | 108 | РМЭ-71332 | 0.18 | 0.18 | 3.6 | 0 | 1.656 | 0 | удов. | [8 empty] | 0
167 | РМЭ-71398 | 1 | 0.49 | 207 | РМЭ-71454 | 1 | 0.49 | 109 | РМЭ-71334 | 0.05 | 0.05 | 1 | 0 | 0.58 | 0 | удов. | [8 empty] | 0
168 | РМЭ-71402 | 1.6 | 0.784 | 208 | РМЭ-71455 | 1 | 0.49 | 110 | РМЭ-71335 | 0.04 | 0.04 | 1 | 0 | 0.58 | 0 | удов. | [8 empty] | 0
169 | РМЭ-71403 | 1.6 | 0.784 | 209 | РМЭ-71456 | 1 | 0.49 | 111 | РМЭ-71336 | 0.06 | 0.06 | 1.2 | 0 | 0.696 | 0 | удов. | [8 empty] | 0
170 | РМЭ-71404 | 1.2 | 0.588 | 210 | РМЭ-71457 | 1 | 0.49 | 112 | РМЭ-71337 | 0.04 | 0.04 | 1 | 0 | 0.58 | 0 | удов. | [8 empty] | 0
171 | РМЭ-71405 | 1.2 | 0.588 | 211 | РМЭ-71458 | 1 | 0.49 | 113 | РМЭ-71338 | 0.12 | 0.12 | 2.4 | 0 | 1.104 | 0 | удов. | [8 empty] | 0
172 | РМЭ-71406 | 1.4 | 0.686 | 212 | РМЭ-71459 | 3.8 | 1.482 | 114 | РМЭ-71339 | 0.05 | 0.05 | 1 | 0 | 0.58 | 0 | удов. | [8 empty] | 0
173 | РМЭ-71407 | 1.2 | 0.588 | 213 |  |  |  | 115 | РМЭ-71340 | 0.17 | 0.17 | 3.4 | 0 | 1.564 | 0 | удов. | [8 empty] | 0
174 | РМЭ-71408 | 1.4 | 0.686 | 214 |  |  |  | 116 | РМЭ-71341 | 0.14 | 0.14 | 2.8 | 0 | 1.288 | 0 | удов. | [8 empty] | 0
175 | РМЭ-71411 | 1.4 | 0.686 | 215 |  |  |  | 117 | РМЭ-71342 | 0.06 | 0.06 | 1.2 | 0 | 0.696 | 0 | удов. | [8 empty] | 0
176 | РМЭ-71412 | 1 | 0.49 | 216 |  |  |  | 118 | РМЭ-71343 | 0.08 | 0.08 | 1.6 | 0 | 0.928 | 0 | удов. | [8 empty] | 0
Нижний предел количественного определения 1,0 г/т |  |  |  |  | НПО-ниже предела количественного определения |  |  | 119 | РМЭ-71344 | 0.11 | 0.11 | 2.2 | 0 | 1.012 | 0 | удов. | [8 empty] | 0
Если результат НПО- погрешность не рассчитывается | [7 empty] | 120 | РМЭ-71345 | 0.05 | 0.05 | 1 | 0 | 0.58 | 0 | удов. | [8 empty] | 0
Протокол составлен в 2 экземплярах. Оба имеют равную юридическую силу. Один экземпляр находится у заказчика, другой в ПАЛ. | [7 empty] | 121 | РМЭ-71346 | 0.08 | 0.08 | 1.6 | 0 | 0.928 | 0 | удов. | [8 empty] | 0
| Начальник лаборатории |  |  |  | Кузьменко С.М. |  |  | 122 | РМЭ-71347 | 0.04 | 0.04 | 1 | 0 | 0.58 | 0 | удов. | [8 empty] | 0
1 | 2 | 3 | 4 | 5 | 6 | 7 | 8 | 123 | РМЭ-71348 | 0.12 | 0.12 | 2.4 | 0 | 1.104 | 0 | удов. | [8 empty] | 0
217 |  |  |  | 257 |  |  |  | 124 | РМЭ-71349 | 0.08 | 0.08 | 1.6 | 0 | 0.928 | 0 | удов. | [8 empty] | 0
218 |  |  |  | 258 |  |  |  | 125 | РМЭ-71350 | 0.05 | 0.05 | 1 | 0 | 0.58 | 0 | удов. | [8 empty] | 0
219 |  |  |  | 259 |  |  |  | 126 | РМЭ-71351 | 0.04 | 0.04 | 1 | 0 | 0.58 | 0 | удов. | [8 empty] | 0
220 |  |  |  | 260 |  |  |  | 127 | РМЭ-71352 | 0.06 | 0.06 | 1.2 | 0 | 0.696 | 0 | удов. | [8 empty] | 0
221 |  |  |  | 261 |  |  |  | 128 | РМЭ-71353 | 0.05 | 0.05 | 1 | 0 | 0.58 | 0 | удов. | [8 empty] | 0
222 |  |  |  | 262 |  |  |  | 129 | РМЭ-71354 | 0.1 | 0.1 | 2 | 0 | 0.92 | 0 | удов. | [8 empty] | 0
223 |  |  |  | 263 |  |  |  | 130 | РМЭ-71355 | 0.09 | 0.09 | 1.8 | 0 | 1.044 | 0 | удов. | [8 empty] | 0
224 |  |  |  | 264 |  |  |  | 131 | РМЭ-71356 | 0.25 | 0.25 | 5 | 0 | 2.1 | 0 | удов. | [8 empty] | 0
225 |  |  |  | 265 |  |  |  | 132 | РМЭ-71357 | 0.04 | 0.04 | 1 | 0 | 0.58 | 0 | удов. | [8 empty] | 0
226 |  |  |  | 266 |  |  |  | 133 | РМЭ-71359 | 0.08 | 0.08 | 1.6 | 0 | 0.928 | 0 | удов. | [8 empty] | 0
227 |  |  |  | 267 |  |  |  | 134 | РМЭ-71360 | 0.25 | 0.25 | 5 | 0 | 2.1 | 0 | удов. | [8 empty] | 0
228 |  |  |  | 268 |  |  |  | 135 | РМЭ-71361 | 0.05 | 0.05 | 1 | 0 | 0.58 | 0 | удов. | [8 empty] | 0
229 |  |  |  | 269 |  |  |  | 136 | РМЭ-71362 | 0.12 | 0.12 | 2.4 | 0 | 1.104 | 0 | удов. | [8 empty] | 0
230 |  |  |  | 270 |  |  |  | 137 | РМЭ-71363 | 0.03 | 0.03 | 1 | 0 | 0.58 | 0 | удов. | [8 empty] | 0
231 |  |  |  | 271 |  |  |  | 138 | РМЭ-71364 | 0.06 | 0.06 | 1.2 | 0 | 0.696 | 0 | удов. | [8 empty] | 0
232 |  |  |  | 272 |  |  |  | 139 | РМЭ-71365 | 0.08 | 0.08 | 1.6 | 0 | 0.928 | 0 | удов. | [8 empty] | 0
233 |  |  |  | 273 |  |  |  | 140 | РМЭ-71366 | 0.18 | 0.18 | 3.6 | 0 | 1.656 | 0 | удов.
234 |  |  |  | 274 |  |  |  | 141 | РМЭ-71367 | 0.1 | 0.1 | 2 | 0 | 0.92 | 0 | удов.
235 |  |  |  | 275 |  |  |  | 142 | РМЭ-71368 | 0.12 | 0.12 | 2.4 | 0 | 1.104 | 0 | удов.
236 |  |  |  | 276 |  |  |  | 143 | РМЭ-71369 | 0.04 | 0.04 | 1 | 0 | 0.58 | 0 | удов.
237 |  |  |  | 277 |  |  |  | 144 | РМЭ-71370 | 0.06 | 0.06 | 1.2 | 0 | 0.696 | 0 | удов.
238 |  |  |  | 278 |  |  |  | 145 | РМЭ-71371 | 0.04 | 0.04 | 1 | 0 | 0.58 | 0 | удов.
239 |  |  |  | 279 |  |  |  | 146 | РМЭ-71372 | 0.06 | 0.06 | 1.2 | 0 | 0.696 | 0 | удов.
240 |  |  |  | 280 |  |  |  | 147 | РМЭ-71373 | 0.04 | 0.04 | 1 | 0 | 0.58 | 0 | удов.
241 |  |  |  | 281 |  |  |  | 148 | РМЭ-71374 | 0.07 | 0.07 | 1.4 | 0 | 0.812 | 0 | удов.
242 |  |  |  | 282 |  |  |  | 149 | РМЭ-71375 | 0.05 | 0.05 | 1 | 0 | 0.58 | 0 | удов.
243 |  |  |  | 283 |  |  |  | 150 | РМЭ-71376 | 0.29 | 0.29 | 5.8 | 0 | 2.436 | 0 | удов.
244 |  |  |  | 284 |  |  |  | 151 | РМЭ-71377 | 0.07 | 0.07 | 1.4 | 0 | 0.812 | 0 | удов.
245 |  |  |  | 285 |  |  |  | 152 | РМЭ-71378 | 0.05 | 0.05 | 1 | 0 | 0.58 | 0 | удов.
246 |  |  |  | 286 |  |  |  | 153 | РМЭ-71379 | 0.06 | 0.06 | 1.2 | 0 | 0.696 | 0 | удов.
247 |  |  |  | 287 |  |  |  | 154 | РМЭ-71381 | 0.05 | 0.05 | 1 | 0 | 0.58 | 0 | удов.
248 |  |  |  | 288 |  |  |  | 155 | РМЭ-71382 | 0.06 | 0.06 | 1.2 | 0 | 0.696 | 0 | удов.
249 |  |  |  | 289 |  |  |  | 156 | РМЭ-71383 | 0.04 | 0.04 | 1 | 0 | 0.58 | 0 | удов.
250 |  |  |  | 290 |  |  |  | 157 | РМЭ-71385 | 0.04 | 0.04 | 1 | 0 | 0.58 | 0 | удов.
251 |  |  |  | 291 |  |  |  | 158 | РМЭ-71386 | 0.04 | 0.04 | 1 | 0 | 0.58 | 0 | удов.
252 |  |  |  | 292 |  |  |  | 159 | РМЭ-71389 | 0.04 | 0.04 | 1 | 0 | 0.58 | 0 | удов.
253 |  |  |  | 293 |  |  |  | 160 | РМЭ-71390 | 0.03 | 0.03 | 1 | 0 | 0.58 | 0 | удов.
254 |  |  |  | 294 |  |  |  | 161 | РМЭ-71391 | 0.06 | 0.06 | 1.2 | 0 | 0.696 | 0 | удов.
255 |  |  |  | 295 |  |  |  | 162 | РМЭ-71392 | 0.04 | 0.04 | 1 | 0 | 0.58 | 0 | удов.
256 |  |  |  | 296 |  |  |  | 163 | РМЭ-71393 | 0.04 | 0.04 | 1 | 0 | 0.58 | 0 | удов.
Нижний предел количественного определения 1,0 г/т |  |  |  |  | НПО-ниже предела количественного определения |  |  | 164 | РМЭ-71394 | 0.05 | 0.05 | 1 | 0 | 0.58 | 0 | удов.
Если результат НПО- погрешность не рассчитывается | [7 empty] | 165 | РМЭ-71395 | 0.06 | 0.06 | 1.2 | 0 | 0.696 | 0 | удов.
Протокол составлен в 2 экземплярах. Оба имеют равную юридическую силу. Один экземпляр находится у заказчика, другой в ПАЛ. | [7 empty] | 166 | РМЭ-71396 | 0.05 | 0.05 | 1 | 0 | 0.58 | 0 | удов.
| Начальник лаборатории |  |  |  | Кузьменко С.М. |  |  | 167 | РМЭ-71398 | 0.04 | 0.04 | 1 | 0 | 0.58 | 0 | удов.
[8 empty] | 168 | РМЭ-71402 | 0.08 | 0.08 | 1.6 | 0 | 0.928 | 0 | удов.
[8 empty] | 169 | РМЭ-71403 | 0.08 | 0.08 | 1.6 | 0 | 0.928 | 0 | удов.
[8 empty] | 170 | РМЭ-71404 | 0.06 | 0.06 | 1.2 | 0 | 0.696 | 0 | удов.
[8 empty] | 171 | РМЭ-71405 | 0.06 | 0.06 | 1.2 | 0 | 0.696 | 0 | удов.
[8 empty] | 172 | РМЭ-71406 | 0.07 | 0.07 | 1.4 | 0 | 0.812 | 0 | удов.
[8 empty] | 173 | РМЭ-71407 | 0.06 | 0.06 | 1.2 | 0 | 0.696 | 0 | удов.
[8 empty] | 174 | РМЭ-71408 | 0.07 | 0.07 | 1.4 | 0 | 0.812 | 0 | удов.
[8 empty] | 175 | РМЭ-71411 | 0.07 | 0.07 | 1.4 | 0 | 0.812 | 0 | удов.
[8 empty] | 176 | РМЭ-71412 | 0.05 | 0.05 | 1 | 0 | 0.58 | 0 | удов.
[8 empty] | 177 | РМЭ-71413 | 0.08 | 0.08 | 1.6 | 0 | 0.928 | 0 | удов.
[8 empty] | 178 | РМЭ-71414 | 0.11 | 0.11 | 2.2 | 0 | 1.012 | 0 | удов.
[8 empty] | 179 | РМЭ-71415 | 0.05 | 0.05 | 1 | 0 | 0.58 | 0 | удов.
[8 empty] | 180 | РМЭ-71418 | 0.14 | 0.14 | 2.8 | 0 | 1.288 | 0 | удов.
[8 empty] | 181 | РМЭ-71419 | 0.06 | 0.06 | 1.2 | 0 | 0.696 | 0 | удов.
[8 empty] | 182 | РМЭ-71420 | 0.05 | 0.05 | 1 | 0 | 0.58 | 0 | удов.
[8 empty] | 183 | РМЭ-71421 | 0.19 | 0.19 | 3.8 | 0 | 1.748 | 0 | удов.
[8 empty] | 184 | РМЭ-71422 | 0.19 | 0.19 | 3.8 | 0 | 1.748 | 0 | удов.
[8 empty] | 185 | РМЭ-71423 | 0.09 | 0.09 | 1.8 | 0 | 1.044 | 0 | удов.
[8 empty] | 186 | РМЭ-71424 | 0.07 | 0.07 | 1.4 | 0 | 0.812 | 0 | удов.
[8 empty] | 187 | РМЭ-71425 | 0.09 | 0.09 | 1.8 | 0 | 1.044 | 0 | удов.
[8 empty] | 188 | РМЭ-71429 | 0.12 | 0.12 | 2.4 | 0 | 1.104 | 0 | удов.
[8 empty] | 189 | РМЭ-71430 | 0.13 | 0.13 | 2.6 | 0 | 1.196 | 0 | удов.
[8 empty] | 190 | РМЭ-71431 | 0.11 | 0.11 | 2.2 | 0 | 1.012 | 0 | удов.
[8 empty] | 191 | РМЭ-71432 | 0.14 | 0.14 | 2.8 | 0 | 1.288 | 0 | удов.
[8 empty] | 192 | РМЭ-71433 | 0.12 | 0.12 | 2.4 | 0 | 1.104 | 0 | удов.
[8 empty] | 193 | РМЭ-71434 | 0.06 | 0.06 | 1.2 | 0 | 0.696 | 0 | удов.
[8 empty] | 194 | РМЭ-71435 | 0.06 | 0.06 | 1.2 | 0 | 0.696 | 0 | удов.
[8 empty] | 195 | РМЭ-71436 | 0.03 | 0.03 | 1 | 0 | 0.58 | 0 | удов.
[8 empty] | 196 | РМЭ-71437 | 0.07 | 0.07 | 1.4 | 0 | 0.812 | 0 | удов.
[8 empty] | 197 | РМЭ-71438 | 0.04 | 0.04 | 1 | 0 | 0.58 | 0 | удов.
[8 empty] | 198 | РМЭ-71442 | 0.25 | 0.25 | 5 | 0 | 2.1 | 0 | удов.
[8 empty] | 199 | РМЭ-71443 | 0.09 | 0.09 | 1.8 | 0 | 1.044 | 0 | удов.
[8 empty] | 200 | РМЭ-71444 | 0.06 | 0.06 | 1.2 | 0 | 0.696 | 0 | удов.
[8 empty] | 201 | РМЭ-71446 | 0.06 | 0.06 | 1.2 | 0 | 0.696 | 0 | удов.
[8 empty] | 202 | РМЭ-71447 | 0.04 | 0.04 | 1 | 0 | 0.58 | 0 | удов.
[8 empty] | 203 | РМЭ-71448 | 0.04 | 0.04 | 1 | 0 | 0.58 | 0 | удов.
[8 empty] | 204 | РМЭ-71449 | 0.1 | 0.1 | 2 | 0 | 0.92 | 0 | удов.
[8 empty] | 205 | РМЭ-71451 | 0.03 | 0.03 | 1 | 0 | 0.58 | 0 | удов.
[8 empty] | 206 | РМЭ-71453 | 0.05 | 0.05 | 1 | 0 | 0.58 | 0 | удов.
[8 empty] | 207 | РМЭ-71454 | 0.05 | 0.05 | 1 | 0 | 0.58 | 0 | удов.
[8 empty] | 208 | РМЭ-71455 | 0.03 | 0.03 | 1 | 0 | 0.58 | 0 | удов.
[8 empty] | 209 | РМЭ-71456 | 0.04 | 0.04 | 1 | 0 | 0.58 | 0 | удов.
[8 empty] | 210 | РМЭ-71457 | 0.03 | 0.03 | 1 | 0 | 0.58 | 0 | удов.
[8 empty] | 211 | РМЭ-71458 | 0.05 | 0.05 | 1 | 0 | 0.58 | 0 | удов.
[8 empty] | 212 | РМЭ-71459 | 0.19 | 0.19 | 3.8 | 0 | 1.748 | 0 | удов.